## 0. Portada
BHP ESCONDIDA
S179 QAQC Pruebas Laboratorio Jameson (BHP)
RESULTADOS CONSOLIDADOS DE PRUEBAS
EM-S179-PR-RP-001
1. Compósito
2. Datos LS2
3. Cinética Molienda
4. SKT Mineral actual y futuro
4.1 SKT Ro y Cleaner compósito
5. Análisis Granulométrico
6. Análisis Químico Cabeza
7. Mineralogía Modal Compósito
8. Liberación Compósito
9. Asociación Compósito
10. Test Cliclo Abierto
11. Casos
12. Circuitos
13. Pilotaje Rougher
14. Cinética Rougher
15. Remolienda
16. Circuito Cleaner
16.1 Cinética Cleaner
17. Jameson Scalper Rougher
17.1 Jameson Scalper Rougher - Test de Desgaste
18. Jameson Scavenger Rougher
18.1 Jameson Scavenger Rougher - Test de Desgaste
19. Jameson Scalper Cleaner
20. Jameson Scalper Scavenger
21. QAQC Test Dilución
Fecha | Revision / Autor | Revision / Jefe Esp. | Cliente
2025-10-29 | CL | CM | SR
2025-10-24 | CL | CM | SR
2025-10-09 | CL-IS | MC | SR
2025-10-01 | CL | MC | SR
2025-09-22 | CL | MC | SR

## 1. Compósito
Muestra ROM | UGREC | % representación en Plan FY28-FY35 | Proporciones | Compósito (ton) | Cu (%)
D | 1 | 43% | 50% | 50 | 0.64 | * Preliminar, pendiente confirmación
H | 2
G | 2 | 42% | 29.2% | 29.2 | 0.85
J | 5 | 15% | 20.8% | 20.8 | 0.43
|  |  |  | Cu Calculado | 0.6967
|  |  |  | Cu Analizado | 0.66
|  |  |  | Error | -5.561%

## 2. Datos LS2
Tabla 1. Tamaño y cantidad de celdas LS2 y MPP
Etapa | Celdas de Flotación LS2
| Tamaño | Celdas/Fila | Filas | Volumen | r/F. Primaria |  | Planta Piloto AMINPRO
| m3 |  |  | m3 | % |  | Etapa | Volumen (l) | Filas | Celdas x Fila | Total (l) | r/F Primaria %
[7 empty] | Ro | 72 | 1 | 6 | 432 | 37.96296
Flotación Primaria | 300 | 7 | 7 | 14700 |  |  | 1 Cl | 24.3 | 1 | 1 | 24.3
Flotación Primera Limpieza | 7 - 6 Columnas de 4,5 m de diametro |  |  | 1278.6 |  |  | Scv | 41 | 1 | 4 | 164
Flotación Barrido | 300 | 7 | 3 | 6300 | 42.85714 |  | Cl - Scv | 13.7 | 1 | 1 | 13.7
Flotación Segunda Limpieza | 5 - 6 Columnas de 4,5 m de diametro |  |  | 1278.6
* Según criterios de diseño originales
[5 empty] | r/F. Primaria | Relación volumétrica de cada etapa respecto a la flotación primaria
[5 empty] | % | debe ser igual a LS2
[13 empty] | 0.0243096288 | m3
[13 empty] | 0.0136741662 | m3

## 3. Cinética Molienda
Compósito Global
GRIND N° 01 |  | 10 min | Tiempo molienda: | 10 | min
Mesh | Pasante | Masa | Retenido | Pasante | Pass Swebrec
ASTM | [µm] | [g] | [%] | [%] | [%]
16 | 1180 | 0 | 0 | 100 | 100
20 | 850 | 0 | 0 | 100 | 100
30 | 600 | 1 | 0.413394 | 99.58661 | 100
40 | 425 | 6.4 | 2.645721 | 96.94088 | 98.21629
50 | 300 | 17.7 | 7.317073 | 89.62381 | 88.39264
70 | 212 | 28.9 | 11.94709 | 77.67673 | 76.66445
100 | 150 | 33 | 13.642 | 64.03473 | 65.66897
140 | 106 | 20.4 | 8.433237 | 55.60149 | 56.14027
200 | 75 | 18.6 | 7.689128 | 47.91236 | 48.22528
270 | 53 | 13.7 | 5.663497 | 42.24886 | 41.68656
325 | 45 | 6.2 | 2.563043 | 39.68582 | 39.02415
-325 | 0 | 96 | 39.68582 | 0 | 0
Total |  | 241.9 | 100
|  |  |  | P100 [µm] | 486.6333
|  |  |  | P80 [µm] | 234.0293
|  |  |  | P50 [µm] | 81.53484
GRIND N° 02 |  | 20 min | Tiempo molienda: | 20 | min
Mesh | Pasante | Masa | Retenido | Pass Actual | Pass Swebrec
ASTM | (µm) | (gr) | (%) | (%) | (%)
16 | 1180 | 0 | 0 | 100 | 100
20 | 850 | 0 | 0 | 100 | 100
30 | 600 | 0 | 0 | 100 | 100
40 | 425 | 0 | 0 | 100 | 100
50 | 300 | 0.7 | 0.2878289 | 99.71217 | 100
70 | 212 | 3.6 | 1.480263 | 98.23191 | 99.12584
100 | 150 | 21.8 | 8.963816 | 89.26809 | 87.97233
140 | 106 | 36.3 | 14.92599 | 74.34211 | 74.72318
200 | 75 | 31.1 | 12.78783 | 61.55428 | 62.90641
270 | 53 | 19.5 | 8.018092 | 53.53618 | 53.09888
325 | 45 | 9.2 | 3.782895 | 49.75329 | 49.15634
-325 | 0 | 121 | 49.75329 | -7.105427e-15 | 0
Total |  | 243.2 | 100
|  |  |  | P100 [µm] | 226.0298
|  |  |  | P80 [µm] | 121.9543
|  |  |  | P50 [µm] | 46.6713
GRIND N° 03 |  | 30 min | Tiempo molienda: | 30 | min
Mesh | Pasante | Masa | Retenido | Pass Actual | Pass Swebrec
ASTM | (µm) | (gr) | (%) | (%) | (%)
16 | 1180 | 0 | 0 | 100 | 100
20 | 850 | 0 | 0 | 100 | 100
30 | 600 | 0 | 0 | 100 | 100
40 | 425 | 0 | 0 | 100 | 100
50 | 300 | 0 | 0 | 100 | 100
70 | 212 | 0 | 0 | 100 | 100
100 | 150 | 5.4 | 2.204082 | 97.79592 | 98.20861
140 | 106 | 28.4 | 11.59184 | 86.20408 | 85.04504
200 | 75 | 38.8 | 15.83673 | 70.36735 | 71.81299
270 | 53 | 23.3 | 9.510204 | 60.85714 | 60.6616
325 | 45 | 10.4 | 4.244898 | 56.61224 | 56.18244
-325 | 0 | 138.7 | 56.61224 | 1.421085e-14 | 0
Total |  | 245 | 100
|  |  |  | P100 [µm] | 162.5173
|  |  |  | P80 [µm] | 93.374
|  |  |  | P50 [µm] | 34.7391
Summary |  |  |  | Cinética Molienda
Tiempo Molienda | P80 | P80 | P50 | P50/P80
[min] | [µm] | [µm] | [µm]
10 | 230.0065 | 234.0293 | 81.53484 | 0.3483959
20 | 127.8204 | 121.9543 | 46.6713 | 0.3826949
30 | 90.64693 | 93.374 | 34.7391 | 0.3720425
15.28 | 160.5777 | 0
Required
| Tiempo Molienda [min] | 14.79798 | Min | :Seg
| P80 [µm] | 165 | 14 | : 48
Mill Characteristics |  |  | units
ID Mill |  | Amarillo
Mill Diameter |  | 17.4 | mm
Mill Long |  | 22.3 | mm
Mill Volume |  | 5.302653 | cc
Load Percentage |  | 30 | %
Porosity |  | 0.2
Rod Density |  | 7.8 | gr/cc
Weight Rods |  | 9427 | gr
Rods 3/4 |  | 4428 | gr
Rods 1/2 |  | 4999 | gr
Rods Number 3/4 |  | 9
Rods Number 1/2 |  | 23
Real Weight Rod Charge |  | 9427 | gr
Mass (ore) |  | 1.75 | kg
Solids |  | 68 | %m/m
Análisis Granulométrico P80 Objetivo
Carga de 1750 gr para alimentar a 30% la Flotación Rougher
ASTM # | Abertura, µm | Masa, gr | Ret.Parcial, % | Pasante Experimental, % | Pasante Modelado, %
20 | 850 | 0 | 0 | 100 | 100
30 | 600 | 0 | 0 | 100 | 100
40 | 425 | 0 | 0 | 100 | 100
50 | 300 | 2.9 | 1.004503 | 98.9955 | 99.16091
70 | 212 | 27.6 | 9.560097 | 89.4354 | 89.22129
100 | 150 | 36.6 | 12.67752 | 76.75788 | 76.90156
140 | 106 | 32.4 | 11.22272 | 65.53516 | 65.38905
200 | 75 | 29.4 | 10.18358 | 55.35158 | 55.62713
270 | 53 | 22.5 | 7.793557 | 47.55802 | 47.56569
325 | 45 | 9.1 | 3.152061 | 44.40596 | 44.3032
400 | 38 | 8.9 | 3.082785 | 41.32317 | 41.24969
-400 | 0 | 119.3 | 41.32317 | 0 | 0
| Total | 288.7 | 100
Swebrec
|  |  |  | P100, µm | 322.5984
|  |  |  | P80, µm | 163.6923
|  |  |  | P50, µm | 59.31054

## 4. SKT Mineral actual y futuro
Mineral Futuro (en Aminpro)
[23 empty] | P80 | pH | Cp
[21 empty] | SKT Rougher |  | 173 | 10.2 | 29.66276
| SKT Rougher - Muestra Futuro | [19 empty] | SKT Cleaner (P80 = 45 µm) |  | 42.92733 | 11.33 | 18.99173
|  |  | Cu | Fe | S | Mo | Rougher | Cu-Sulf | MoS2 | FeS2 | FeOX | Gangue | P80 | pH | Cp
|  | F | 0.66 | 2.24 | 2.13 | 0.0115 | Rmáx | 88.46546 | 76.05379 | 81.03236 | 41.5296 | 36.78129 | 173 | 10.2 | 29.66276 | [5 empty] | SKT Cleaner (P80 = 35 µm) |  | 35.82998 | 11.35 | 18.7883
|  | C1 | 6.56 | 14.4 | 17.84 | 0.0832 | k | 1.737749 | 1.280873 | 1.503626 | 0.06888386 | 0.05218327
|  | C2 | 3.11 | 9.8 | 11.42 | 0.0645 | [14 empty] | SKT Cleaner (P80 = 35 µm) |  | 22.22261 | 11.35 | 18.00723
|  | C3 | 0.53 | 2.64 | 2.39 | 0.0157
|  | C4 | 0.34 | 1.42 | 0.64 | 0.0056
|  | T | 0.096 | 0.99 | 0.45 | 0.0038
|  | Rec. Experimental | 91.02548 | 72.77452 | 86.28223 | 79.8012 | [17 empty] | Cu | Fe | S | Mo
[21 empty] | SKT Rougher |  | Rec. Experimental | 91.02548 | 72.77452 | 86.28223 | 79.8012
[21 empty] | SKT Cleaner (P80 = 45 µm) |  |  | 93.29589 | 79.29986 | 80.61062 | 63.11264
| SKT Cleaner - Muestra Futuro (P80 = 45 µm) | [19 empty] | SKT Cleaner (P80 = 35 µm) |  |  | 99.08739 | 80.0974 | 82.77069 | 88.98475
[7 empty] | Cleaner | Cu-Sulf | MoS2 | FeS2 | FeOX | Gangue | P80 | pH | Cp
[7 empty] | Rmáx | 85.88746 | 31.22154 | 48.71668 | 84.66793 | 57.6792 | 42.92733 | 11.33 | 18.99173 | [5 empty] | SKT Cleaner (P80 = 35 µm) |  |  | 98.93489 | 83.12845 | 84.18853 | 90.78804
[7 empty] | k | 3.210568 | 0.4398314 | 3.092931 | 0.08303372 | 0.01201975
|  | Rec. Experimental | 93.29589 | 79.29986 | 80.61062 | 63.11264
[23 empty] | Rougher | Cu-Sulf | MoS2 | FeS2 | FeOX | Ganga
[21 empty] | SKT Rougher |  | Rmáx | 88.46546 | 76.05379 | 81.03236 | 41.5296 | 36.78129
| SKT Cleaner - Muestra Futuro (P80 = 35 µm) | [21 empty] | k | 1.737749 | 1.280873 | 1.503626 | 0.06888386 | 0.05218327
[8 empty] | Cu-Sulf | MoS2 | FeS2 | FeOX | Gangue | P80 | pH | Cp | [5 empty] | SKT Cleaner (P80 = 45 µm) |  | Rmáx | 85.88746 | 31.22154 | 48.71668 | 84.66793 | 57.6792
[7 empty] | Rmáx | 96.26767 | 78.56357 | 52.07046 | 76.38557 | 37.07897 | 35.82998 | 11.35 | 18.7883 | [7 empty] | k | 3.210568 | 0.4398314 | 3.092931 | 0.08303372 | 0.01201975
[7 empty] | k | 2.499176 | 1.393955 | 1.683982 | 0.08513553 | 0.4371599 | [8 empty] | SKT Cleaner (P80 = 35 µm) |  | Rmáx | 96.26767 | 78.56357 | 52.07046 | 76.38557 | 37.07897
[23 empty] | k | 2.499176 | 1.393955 | 1.683982 | 0.08513553 | 0.4371599
[21 empty] | SKT Cleaner (P80 = 35 µm) |  | Rmáx | 95.92863 | 80.25532 | 48.80836 | 92.67714 | 62.90547
[23 empty] | k | 2.105692 | 0.4784078 | 1.582691 | 0.06090841 | 0.006212873
|  | Rec. Experimental | 99.08739 | 80.0974 | 82.77069 | 88.98475
[23 empty] | Pruebas | Cu | Fe | S | Mo
[21 empty] | SKT Rougher |  | F | 0.66 | 2.24 | 2.13 | 0.0115
[23 empty] | C1 | 6.56 | 14.4 | 17.84 | 0.0832
| SKT Cleaner - Muestra Futuro (P80 = 25 µm) | [21 empty] | C2 | 3.11 | 9.8 | 11.42 | 0.0645
[8 empty] | Cu-Sulf | MoS2 | FeS2 | FeOX | Gangue | P80 | pH | Cp | [7 empty] | C3 | 0.53 | 2.64 | 2.39 | 0.0157
[7 empty] | Rmáx | 95.92863 | 80.25532 | 48.80836 | 92.67714 | 62.90547 | 22.22261 | 11.35 | 18.00723 | [7 empty] | C4 | 0.34 | 1.42 | 0.64 | 0.0056
[7 empty] | k | 2.105692 | 0.4784078 | 1.582691 | 0.06090841 | 0.006212873 | [10 empty] | T | 0.096 | 0.99 | 0.45 | 0.0038
[23 empty] | Rec. Experimental | 91.02548 | 72.77452 | 86.28223 | 79.8012
|  | Rec. Experimental | 98.93489 | 83.12845 | 84.18853 | 90.78804
Mineral Actual LS2
[23 empty] | P80 | pH | Cp
[21 empty] | SKT Rougher |  | 138.8378 | 10.24 | 28.6889
| SKT Rougher - Muestra Actual | [19 empty] | SKT Producto Remolienda |  | 81.59942 | 12.11 | 23.93891
|  |  | Cu | Fe | S | Mo |  | Cu-Sulf | MoS2 | FeS2 | FeOX | Gangue | P80 | pH | Cp
|  | F | 0.48 | 2.44 | 2.33 | 0.0218 | Rmáx | 92.18548 | 89.77039 | 89.72907 | 35.4086 | 40.14564 | 138.8378 | 10.24 | 28.6889 | [5 empty] | SKT Relave 1ra Limpieza |  | 68.9772 | 12.01 | 22.86342
|  | C1 | 3.83 | 23.4 | 25.28 | 0.0893 | k | 1.14397 | 0.4676173 | 1.927048 | 1.415788 | 0.02968929
|  | C2 | 2.32 | 7.62 | 8.86 | 0.1198
|  | C3 | 0.74 | 1.81 | 1.79 | 0.0683
|  | C4 | 0.08 | 0.7 | 0.42 | 0.0067
|  | T | 0.04 | 0.67 | 0.28 | 0.0025
|  | Rec. Experimental | 94.71585 | 84.00817 | 92.95772 | 92.75563 | [17 empty] | Cu | Fe | S | Mo
[21 empty] | SKT Rougher |  | Rec. Experimental | 94.71585 | 84.00817 | 92.95772 | 92.75563
[21 empty] | SKT Producto Remolienda |  |  | 99.31055 | 87.06056 | 87.54388 | 93.0732
| SKT Producto Remolienda - Muestra Actual | [19 empty] | SKT Relave 1ra Limpieza |  |  | 99.45805 | 89.59559 | 90.58618 | 90.78791
[8 empty] | Cu-Sulf | MoS2 | FeS2 | FeOX | Gangue | P80 | pH | Cp
[7 empty] | Rmáx | 97.78097 | 89.64016 | 79.32962 | 99.99 | 53.74612 | 81.59942 | 12.11 | 23.93891
[7 empty] | k | 1.165547 | 0.4951983 | 0.4076499 | 0.1752333 | 0.4041914
[23 empty] | Rougher | Cu-Sulf | MoS2 | FeS2 | FeOX | Ganga
|  | Rec. Experimental | 99.31055 | 87.06056 | 87.54388 | 93.0732 | [14 empty] | SKT Rougher |  | Rmáx | 92.18548 | 89.77039 | 89.72907 | 35.4086 | 40.14564
[23 empty] | k | 1.14397 | 0.4676173 | 1.927048 | 1.415788 | 0.02968929
[21 empty] | SKT Producto Remolienda |  | Rmáx | 97.78097 | 89.64016 | 79.32962 | 99.99 | 53.74612
[23 empty] | k | 1.165547 | 0.4951983 | 0.4076499 | 0.1752333 | 0.4041914
[21 empty] | SKT Relave 1ra Limpieza |  | Rmáx | 99.99 | 86.64 | 83.74778 | 99.37572 | 51.63396
| SKT Relave 1ra Limpieza - Muestra Actual | [21 empty] | k | 1.301243 | 0.4154246 | 0.4613991 | 0.1343096 | 0.3346216
[8 empty] | Cu-Sulf | MoS2 | FeS2 | FeOX | Gangue | P80 | pH | Cp
[7 empty] | Rmáx | 99.99 | 86.64 | 83.74778 | 99.37572 | 51.63396 | 68.9772 | 12.01 | 22.86342
[7 empty] | k | 1.301243 | 0.4154246 | 0.4613991 | 0.1343096 | 0.3346216
[23 empty] | Pruebas | Cu | Fe | S | Mo
[21 empty] | SKT Rougher |  | F | 0.48 | 2.44 | 2.33 | 0.0218
[23 empty] | C1 | 3.83 | 23.4 | 25.28 | 0.0893
[23 empty] | C2 | 2.32 | 7.62 | 8.86 | 0.1198
|  | Rec. Experimental | 99.45805 | 89.59559 | 90.58618 | 90.78791 | [16 empty] | C3 | 0.74 | 1.81 | 1.79 | 0.0683
[23 empty] | C4 | 0.08 | 0.7 | 0.42 | 0.0067
[23 empty] | T | 0.04 | 0.67 | 0.28 | 0.0025
[23 empty] | Rec. Experimental | 94.71585 | 84.00817 | 92.95772 | 92.75563
Resumen
[16 empty] | Alimentación, % |  |  |  | P80 | Cu-Sulf | Cu-Sulf | Rec. Cu
| P80 Remolienda | Rec. Cu | Cu sulf. | Cu sulf. | [11 empty] | Cu | Fe | S | Mo | µm | Rmáx | k | Experimental
| Nominal | Experimental | Rmáx | k | [10 empty] | SKT Rougher - Muestra Futuro | 0.66 | 0 | 2.13 | 0.0115 | 173 | 88.46546 | 1.737749 | 91.02548
| 45 | 93.29589 | 85.88746 | 3.210568 | [10 empty] | SKT Rougher - Muestra Actual | 0.48 | 0 | 2.33 | 0.0218 | 138.8378 | 92.18548 | 1.14397 | 94.71585
| 35 | 99.08739 | 96.26767 | 2.499176
| 25 | 98.93489 | 95.92863 | 2.105692
[14 empty] | Muestra Futuro | Rec. | 49.78248 | 74.28278 | 83.90582 | 87.6164 | 88.65219
[14 empty] | Rougher | Grade | 10.70589 | 8.87407 | 7.194443 | 5.448161 | 3.508949
[15 empty] | Rec. Wt | 3.069007 | 5.524707 | 7.697308 | 10.61401 | 16.67463
[14 empty] | Muestra Actual LS2 | Rec. | 60.80131 | 78.33921 | 86.59831 | 90.36383 | 91.91456
[14 empty] | Rougher | Grade | 6.062568 | 5.769159 | 5.174933 | 4.403744 | 3.385636
[15 empty] | Rec. Wt | 4.813905 | 6.517904 | 8.032411 | 9.849492 | 13.03122
Simulación Rougher Muestra Actual LS2

## 4.1 SKT Ro y Cleaner compósito
SKT Rougher Compósito | [64 empty] | Análisis Granulométrico
[65 empty] | Malla | µm | Masa, gr | Ret. Parc. | Ret. Acum. | Pasante
[65 empty] | 50 | 300 | 5.5 | 2.27649 | 2.27649 | 97.72351 | 0 | 0
[65 empty] | 70 | 212 | 13.8 | 5.711921 | 7.988411 | 92.01159 | 159.9688 | 0
[65 empty] | 100 | 150 | 35.1 | 14.52815 | 22.51656 | 77.48344 | 0 | 0
[65 empty] | 140 | 106 | 34.2 | 14.15563 | 36.67219 | 63.32781 | 0 | 0
[65 empty] | 200 | 75 | 12.4 | 5.13245 | 41.80464 | 58.19536 | 0 | 0
|  |  |  | Reagents, g/T | [60 empty] | 270 | 53 | 15.8 | 6.539735 | 48.34437 | 51.65563 | 0 | 49.39691
| STAGE | min:seg | pH | eH, mV | CaO | Matcol 715 | FP 650 | 0 | 0 | 0 | 0 |  | Wet Mass | Dry Mass | % Sol | [49 empty] | 325 | 45 | 9.1 | 3.766556 | 52.11093 | 47.88907 | 0 | 0
| Grind | 16:47 | 8.47 | 141.1 | 300 | 28 | 0 | [5 empty] | 2573.529 | 1750 | 68% | [49 empty] | 400 | 38 | 7.6 | 3.145695 | 55.25662 | 44.74338 | 0 | 0
[65 empty] | 500 | 25 | 12.1 | 5.008278 | 60.2649 | 39.7351 | 0 | 0
| Grinding Conditions |  |  |  | Reagent Names/ID | [59 empty] | -500 | 0 | 96 | 39.7351 | 100 | 0 | 0 | 0
|  | Mill Diameter [cm] | 17.4 |  | Reagent 1 | Matcol 715 | 28 | [7 empty] | 0 | [51 empty] | 241.6 | 100 |  |  | 159.9688 | 49.39691
|  | Mill Length [cm] | 22.3 |  | Reagent 2 | FP 650 | 32 | [5 empty] | ASTM | µm | Mass (g) | % Mass
|  | Steel Charge [g] | 9371 |  | Reagent 3 |  | 0 |  |  |  |  | FEED | 70 | 212 | 19.3 | 7.988411 | [49 empty] | P80 | 159.9688
|  | Mill Speed [RPM] | 77 |  | Reagent 4 | [6 empty] | Screens | 140 | 106 | 69.3 | 28.68377 | 2 | [13 empty] | 3 | 4 | 5 | 6 | 7 | 8 | [29 empty] | P50 | 49.39691
|  | % solids [% m/m) | 68% |  | Reagent 5 | [7 empty] | 325 | 45 | 37.3 | 15.43874 | Tracers [%] | [13 empty] | Adders [%] | [14 empty] | Mineralogy [Qemscan / MLA / XRD]
[5 empty] | Reagent 6 | [7 empty] | pan | 0 | 115.7 | 47.88907 | [14 empty] | Cu | Fe | S | Mo | [26 empty] | Bandeja | Tara
[13 empty] | Feed Assay |  | 241.6 | 100 | 0 | [13 empty] | 0.66 | 2.24 | 2.13 | 0.0115 | 0 | 0 | #VALUE! | #VALUE! | #VALUE! | #VALUE! | #VALUE! | #VALUE! | #VALUE! | #VALUE! | #VALUE! | #VALUE! | #VALUE! | #VALUE! | #VALUE! | #VALUE! | #VALUE! | #VALUE! | #VALUE! | #VALUE! | #VALUE! | #VALUE! | #VALUE! | #VALUE! | #VALUE! | #VALUE!
Reactivos/reagents, g/t
| Stage | Cum t,min | pH | eH, mV | CaO | Matcol 715 | FP 650 | 0 | 0 | 0 | 0 | Stage
[13 empty] | Wet | Dry | % Solids | Mass | Tracers [g/t] | [13 empty] | Adders [%] | [14 empty] | Mineralogy [Qemscan / MLA / XRD]
| Conditioning 2 | 1 | 10.21 | 66 | 923.7342 |  | 16 | [5 empty] | Mass | Mass | by mass | Dist (%) | 0 | 0 | 0 | 0 | 0 | 0 | 0 | 0 | 0 | 0 | 0 | 0 | 0 | 0 | Cu | Fe | S | Mo | 0 | 0 | 0 | 0 | 0 | 0 | 0 | 0 | 0 | 0 | 0 | 0 | 0 | 0 | 0 | 0 | 0 | 0 | 0 | 0 | 0 | 0 | 0 | 0 | 0 | 0 | Bandeja | Tara | Bandeja | Peso pulpa | Codigo Aminpro
| Flot 1 | 0.75 | 10.23 | 58.8 | 80.82674 | [6 empty] | Conc 1 | 537.3 | 114.1 | 21.23581 | 6.587379 | 0 | [13 empty] | 6.56 | 14.4 | 17.84 | 0.0832 | 0 | 0 | [24 empty] | F161 | 385.8 | F |  | SKT Rougher-F
| Flot 2 | 2 | 10.2 | 65 | 0 | [6 empty] | Conc 2 | 394.7 | 52.9 | 13.40258 | 3.054096 | 0 | [13 empty] | 3.11 | 9.8 | 11.42 | 0.0645 | 0 | 0 | [24 empty] | F145 | 405.9 | C1 | 923.1 | SKT Rougher-C1
| Flot 3 | 8 | 10.2 | 66.9 | 115.4668 | [6 empty] | Conc 3 | 1642 | 141.3 | 8.605359 | 8.157728 | 0 | [13 empty] | 0.53 | 2.64 | 2.39 | 0.0157 | 0 | 0 | [24 empty] | F012 | 399.3 | C2 | 800.6 | SKT Rougher-C2
| Flot 4 | 30 | 10.22 | 68.9 | 173.2002 |  | 16 |  |  |  |  | Conc 4 | 4488.4 | 303.3 | 6.757419 | 17.51054 | 0 | [13 empty] | 0.34 | 1.42 | 0.64 | 0.0056 | 0 | 0 | [24 empty] | B035 | 593.8 | C3 | 2041.3 | SKT Rougher-C3
| Total | 30 |  |  | 1593.228 | 28 | 32 | 0 | 0 | 0 | 0 | Tot Conc | 7062.4 | 611.6 | 8.659946 | 35.30974 | 0 | 0 | 0 | 0 | 0 | 0 | 0 | 0 | 0 | 0 | 0 | 0 | 0 | 0 | 1.783888 | 4.848231 | 5.185548 | 0.027505 | 0 | 0 | 0 | 0 | 0 | 0 | 0 | 0 | 0 | 0 | 0 | 0 | 0 | 0 | 0 | 0 | 0 | 0 | 0 | 0 | 0 | 0 | 0 | 0 | 0 | 0 |  |  | C4 | 5082.2 | SKT Rougher-C4
| Tail |  | 10.22 | 66.8 | [7 empty] | Tail | 5763.3 | 1120.5 | 19.99567 | 64.69026 | 0 | 0 | 0 | 0 | 0 | 0 | 0 | 0 | 0 | 0 | 0 | 0 | 0 | 0 | 0.096 | 0.99 | 0.45 | 0.0038 | 0 | 0 | 0 | 0 | 0 | 0 | 0 | 0 | 0 | 0 | 0 | 0 | 0 | 0 | 0 | 0 | 0 | 0 | 0 | 0 | 0 | 0 | 0 | 0 | 0 | 0 | C-2 | 1457.5 | T | 7220.8 | SKT Rougher-T
[12 empty] | Tail1 |  |  |  |  | 0 | [13 empty] | 0.096 | 0.99 | 0.45 | 0.0038 | 0 | 0
[7 empty] | CAL 10% | NaHS |  |  |  | Tail2
| Flotation Cell | [5 empty] | mL | mL |  |  |  | Calc Feed | 12825.7 | 1732.1 | 28.53685 | 100 | 0 | 0 | 0 | 0 | 0 | 0 | 0 | 0 | 0 | 0 | 0 | 0 | 0 | 0 | 0.6919889 | 2.352331 | 2.12211 | 0.01217017 | 0 | 0 | 0 | 0 | 0 | 0 | 0 | 0 | 0 | 0 | 0 | 0 | 0 | 0 | 0 | 0 | 0 | 0 | 0 | 0 | 0 | 0 | 0 | 0 | 0 | 0
|  | Effective Volume [L] | 4.75 | [11 empty] | Error |  | 0 | 0 | 0 | 0 | 0 | 0 | 0 | 0 | 0 | 0 | 0 | 0 | 0 | 0 | 4.846805 | 5.014789 | 0.3704423 | 5.827608 | 0 | 0 | 0 | 0 | 0 | 0 | 0 | 0 | 0 | 0 | 0 | 0 | 0 | 0 | 0 | 0 | 0 | 0 | 0 | 0 | 0 | 0 | 0 | 0 | 0 | 0
|  | Cell Area [m2] | 0.029 |  |  | Acond | 16
|  | N2 [l/min] | 8 |  |  | C1 | 1.4
|  | Jg [cm/sec] | 0.4597701 |  |  | C2 | 0 | [23 empty] | Recovery (Preliminary) | [14 empty] | Recovery (Preliminary)
|  | Impeller Diameter [cm] | 7.3 |  |  | C3 | 2 | [6 empty] | Time | Water | Mass | 0 | 0 | 0 | 0 | 0 | 0 | 0 | 0 | 0 | 0 | 0 | 0 | 0 | 0 | Cu | Fe | S | Mo | 0 | 0 | 0 | 0 | 0 | 0 | 0 | 0 | 0 | 0 | 0 | 0 | 0 | 0 | 0 | 0 | 0 | 0 | 0 | 0 | 0 | 0 | 0 | 0 | 0 | 0
|  | Rotational Velocity [rpm] | 1200 |  |  | C4 | 3 | [6 empty] | 0 |  | 0 | 0 | 0 | 0 | 0 | 0 | 0 | 0 | 0 | 0 | 0 | 0 | 0 | 0 | 0 | 0 | 0 | 0 | 0 | 0 | 0 | 0 | 0 | 0 | 0 | 0 | 0 | 0 | 0 | 0 | 0 | 0 | 0 | 0 | 0 | 0 | 0 | 0 | 0 | 0 | 0 | 0 | 0 | 0 | 0
|  | Tip Speed [m/sec] | 4.586725 | [10 empty] | 0.75 |  | 6.587379 | 0 | 0 | 0 | 0 | 0 | 0 | 0 | 0 | 0 | 0 | 0 | 0 | 0 | 0 | 62.44783 | 40.32522 | 55.37831 | 45.03386 | 0 | 0 | 0 | 0 | 0 | 0 | 0 | 0 | 0 | 0 | 0 | 0 | 0 | 0 | 0 | 0 | 0 | 0 | 0 | 0 | 0 | 0 | 0 | 0 | 0 | 0
[14 empty] | 2 |  | 9.641476 | 0 | 0 | 0 | 0 | 0 | 0 | 0 | 0 | 0 | 0 | 0 | 0 | 0 | 0 | 76.17383 | 53.04882 | 71.81374 | 61.22009 | 0 | 0 | 0 | 0 | 0 | 0 | 0 | 0 | 0 | 0 | 0 | 0 | 0 | 0 | 0 | 0 | 0 | 0 | 0 | 0 | 0 | 0 | 0 | 0 | 0 | 0
[14 empty] | 8 |  | 17.7992 | 0 | 0 | 0 | 0 | 0 | 0 | 0 | 0 | 0 | 0 | 0 | 0 | 0 | 0 | 82.4219 | 62.20417 | 81.00128 | 71.74387 | 0 | 0 | 0 | 0 | 0 | 0 | 0 | 0 | 0 | 0 | 0 | 0 | 0 | 0 | 0 | 0 | 0 | 0 | 0 | 0 | 0 | 0 | 0 | 0 | 0 | 0
[14 empty] | 30 |  | 35.30974 | 0 | 0 | 0 | 0 | 0 | 0 | 0 | 0 | 0 | 0 | 0 | 0 | 0 | 0 | 91.02548 | 72.77452 | 86.28223 | 79.8012 | 0 | 0 | 0 | 0 | 0 | 0 | 0 | 0 | 0 | 0 | 0 | 0 | 0 | 0 | 0 | 0 | 0 | 0 | 0 | 0 | 0 | 0 | 0 | 0 | 0 | 0
SKT Cleaner Compósito
Análisis Granulométrico
[65 empty] | Malla | µm | Masa, gr | Ret. Parc. | Ret. Acum. | Pasante
[65 empty] | 70 | 212 | 0 | 0 | 0 | 100 | 0 | 0
[65 empty] | 100 | 150 | 5.6 | 2.964531 | 2.964531 | 97.03547 | 0 | 0
[65 empty] | 140 | 106 | 8.3 | 4.393859 | 7.358391 | 92.64161 | 0 | 0
[65 empty] | 200 | 75 | 8.5 | 4.499735 | 11.85813 | 88.14187 | 0 | 0
[65 empty] | 270 | 53 | 6.6 | 3.493912 | 15.35204 | 84.64796 | 0 | 0
|  |  |  | Reagents, g/T | [60 empty] | 325 | 45 | 5.9 | 3.123346 | 18.47538 | 81.52462 | 41.46937 | 0
| STAGE | min:seg | pH | eH, mV | CaO | Matcol 715 | FP 650 | 0 | 0 | 0 | 0 |  | Wet Mass | Dry Mass | % Sol | [49 empty] | 400 | 38 | 5.9 | 3.123346 | 21.59873 | 78.40127 | 0 | 0
| Grind | 0:30 | 9.92 | 47.9 | 500 | 0 | 0 | [5 empty] | 1140 | 570 | 50% | [49 empty] | 500 | 25 | 10.1 | 5.346744 | 26.94547 | 73.05453 | 0 | 0
[65 empty] | 635 | 20 | 4.1 | 2.170461 | 29.11593 | 70.88407 | 0 | #DIV/0!
| Grinding Conditions |  |  |  | Reagent Names/ID | [59 empty] | -635 | 0 | 133.9 | 70.88407 | 100 | 0 | 0 | 0
|  | Mill Diameter [cm] | 17.4 |  | Reagent 1 | Matcol 715 | 6 | [7 empty] | 0 | [51 empty] | 188.9 | 100 |  |  | 41.46937 | #DIV/0!
|  | Mill Length [cm] | 22.3 |  | Reagent 2 | FP 650 | 16 | [5 empty] | ASTM | µm | Mass (g) | % Mass
|  | Steel Charge [g] | 9371 |  | Reagent 3 |  | 0 |  |  |  |  | FEED | 200 | 75 | 22.4 | 11.85813 | [49 empty] | P80 | 41.46937
|  | Mill Speed [RPM] | 77 |  | Reagent 4 | [6 empty] | Screens | 400 | 38 | 18.4 | 9.740603 | 2 | [13 empty] | 3 | 4 | 5 | 6 | 7 | 8 | [29 empty] | P50 | #DIV/0!
|  | % solids [% m/m) | 50% |  | Reagent 5 | [7 empty] | 635 | 20 | 14.2 | 7.517205 | Tracers [%] | [13 empty] | Adders [%] | [14 empty] | Mineralogy [Qemscan / MLA / XRD]
[5 empty] | Reagent 6 | [7 empty] | pan | 0 | 133.9 | 70.88407 | [14 empty] | Cu | Fe | S | Mo | [26 empty] | Bandeja | Tara
[13 empty] | Feed Assay |  | 188.9 | 100 | 0 | [13 empty] | 3.567495 | 6.235161 | 7.358494 | 0.04795749 | 0 | 0 | #VALUE! | #VALUE! | #VALUE! | #VALUE! | #VALUE! | #VALUE! | #VALUE! | #VALUE! | #VALUE! | #VALUE! | #VALUE! | #VALUE! | #VALUE! | #VALUE! | #VALUE! | #VALUE! | #VALUE! | #VALUE! | #VALUE! | #VALUE! | #VALUE! | #VALUE! | #VALUE! | #VALUE!
Reactivos/reagents, g/t
| Stage | Cum t,min | pH | eH, mV | CaO | Matcol 715 | FP 650 | 0 | 0 | 0 | 0 | Stage
[13 empty] | Wet | Dry | % Solids | Mass | Tracers [g/t] | [13 empty] | Adders [%] | [14 empty] | Mineralogy [Qemscan / MLA / XRD]
| Conditioning 2 | 1 | 11.33 | -20.8 | 2166.578 | 6 | [6 empty] | Mass | Mass | by mass | Dist (%) | 0 | 0 | 0 | 0 | 0 | 0 | 0 | 0 | 0 | 0 | 0 | 0 | 0 | 0 | Cu | Fe | S | Mo | 0 | 0 | 0 | 0 | 0 | 0 | 0 | 0 | 0 | 0 | 0 | 0 | 0 | 0 | 0 | 0 | 0 | 0 | 0 | 0 | 0 | 0 | 0 | 0 | 0 | 0 | Bandeja | Tara | Bandeja | Peso pulpa | Codigo Aminpro
| Flot 1 | 0.75 | 11.3 | -17.9 | 0 | [6 empty] | Conc 1 | 310.7 | 77.6 | 24.97586 | 13.78086 | 0 | [13 empty] | 19.63 | 23.1 | 30.34 | 0.0711 | 0 | 0 | [24 empty] | F126 | 385.7 | F |  | SKT Cleaner-F
| Flot 2 | 2 | 11.32 | -17.4 | 177.5884 | [6 empty] | Conc 2 | 558.3 | 35.3 | 6.322766 | 6.268869 | 0 | [13 empty] | 5.39 | 7.5 | 9.07 | 0.0656 | 0 | 0 | [24 empty] | F020 | 391.4 | C1 | 696.4 | SKT Cleaner-C1
| Flot 3 | 8 | 11.33 | -17.1 | 284.1414 | [6 empty] | Conc 3 | 1176.4 | 68.1 | 5.788847 | 12.09377 | 0 | [13 empty] | 1.104 | 2.53 | 2.51 | 0.0439 | 0 | 0 | [24 empty] | F013 | 386.7 | C2 | 949.7 | SKT Cleaner-C2
| Flot 4 | 30 | 11.3 | -16.3 | 2521.755 |  | 16 |  |  |  |  | Conc 4 | 3399.1 | 149.9 | 4.409991 | 26.62049 | 0 | [13 empty] | 0.57 | 3.7 | 3.3 | 0.0415 | 0 | 0 | [24 empty] | B022 | 536.2 | C3 | 1563.1 | SKT Cleaner-C3
| Total | 30 |  |  | 5650.062 | 6 | 16 | 0 | 0 | 0 | 0 | Tot Conc | 5444.5 | 330.9 | 6.077693 | 58.76399 | 0 | 0 | 0 | 0 | 0 | 0 | 0 | 0 | 0 | 0 | 0 | 0 | 0 | 0 | 5.663888 | 8.414122 | 10.09416 | 0.05150644 | 0 | 0 | 0 | 0 | 0 | 0 | 0 | 0 | 0 | 0 | 0 | 0 | 0 | 0 | 0 | 0 | 0 | 0 | 0 | 0 | 0 | 0 | 0 | 0 | 0 | 0 |  |  | C4 | 3935.3 | SKT Cleaner-C4
| Tail |  | 11.3 | -16.2 | [7 empty] | Tail | 2948 | 232.2 | 8.361799 | 41.23601 | 0 | 0 | 0 | 0 | 0 | 0 | 0 | 0 | 0 | 0 | 0 | 0 | 0 | 0 | 0.58 | 3.13 | 3.46 | 0.0429 | 0 | 0 | 0 | 0 | 0 | 0 | 0 | 0 | 0 | 0 | 0 | 0 | 0 | 0 | 0 | 0 | 0 | 0 | 0 | 0 | 0 | 0 | 0 | 0 | 0 | 0 | C-42 | 1584 | T | 4532 | SKT Cleaner-T
[12 empty] | Tail1 |  |  |  |  | 0 | [13 empty] | 0.58 | 3.13 | 3.46 | 0.0429 | 0 | 0
[7 empty] | CAL 10% | NaHS |  |  |  | Tail2
| Flotation Cell | [5 empty] | mL | mL |  |  |  | Calc Feed | 8392.5 | 563.1 | 18.59012 | 100 | 0 | 0 | 0 | 0 | 0 | 0 | 0 | 0 | 0 | 0 | 0 | 0 | 0 | 0 | 3.567495 | 6.235161 | 7.358494 | 0.04795749 | 0 | 0 | 0 | 0 | 0 | 0 | 0 | 0 | 0 | 0 | 0 | 0 | 0 | 0 | 0 | 0 | 0 | 0 | 0 | 0 | 0 | 0 | 0 | 0 | 0 | 0
|  | Effective Volume [L] | 2.6 | [11 empty] | Error |  | 0 | 0 | 0 | 0 | 0 | 0 | 0 | 0 | 0 | 0 | 0 | 0 | 0 | 0 | 0 | 0 | 0 | 0 | 0 | 0 | 0 | 0 | 0 | 0 | 0 | 0 | 0 | 0 | 0 | 0 | 0 | 0 | 0 | 0 | 0 | 0 | 0 | 0 | 0 | 0 | 0 | 0 | 0 | 0
|  | Cell Area [m2] | 0.024 |  |  | Acond | 12.2
|  | N2 [l/min] | 8 |  |  | C1 | 0
|  | Jg [cm/sec] | 0.5555556 |  |  | C2 | 1 | [23 empty] | Recovery (Preliminary) | [14 empty] | Recovery (Preliminary)
|  | Impeller Diameter [cm] | 7.3 |  |  | C3 | 1.6 | [6 empty] | Time | Water | Mass | 0 | 0 | 0 | 0 | 0 | 0 | 0 | 0 | 0 | 0 | 0 | 0 | 0 | 0 | Cu | Fe | S | Mo | 0 | 0 | 0 | 0 | 0 | 0 | 0 | 0 | 0 | 0 | 0 | 0 | 0 | 0 | 0 | 0 | 0 | 0 | 0 | 0 | 0 | 0 | 0 | 0 | 0 | 0
|  | Rotational Velocity [rpm] | 1200 |  |  | C4 | 14.2 | [6 empty] | 0 |  | 0 | 0 | 0 | 0 | 0 | 0 | 0 | 0 | 0 | 0 | 0 | 0 | 0 | 0 | 0 | 0 | 0 | 0 | 0 | 0 | 0 | 0 | 0 | 0 | 0 | 0 | 0 | 0 | 0 | 0 | 0 | 0 | 0 | 0 | 0 | 0 | 0 | 0 | 0 | 0 | 0 | 0 | 0 | 0 | 0
|  | Tip Speed [m/sec] | 4.586725 | [10 empty] | 0.75 |  | 13.78086 | 0 | 0 | 0 | 0 | 0 | 0 | 0 | 0 | 0 | 0 | 0 | 0 | 0 | 0 | 75.82862 | 51.05526 | 56.82021 | 20.43099 | 0 | 0 | 0 | 0 | 0 | 0 | 0 | 0 | 0 | 0 | 0 | 0 | 0 | 0 | 0 | 0 | 0 | 0 | 0 | 0 | 0 | 0 | 0 | 0 | 0 | 0
[14 empty] | 2 |  | 20.04972 | 0 | 0 | 0 | 0 | 0 | 0 | 0 | 0 | 0 | 0 | 0 | 0 | 0 | 0 | 85.30002 | 58.59581 | 64.54715 | 29.00604 | 0 | 0 | 0 | 0 | 0 | 0 | 0 | 0 | 0 | 0 | 0 | 0 | 0 | 0 | 0 | 0 | 0 | 0 | 0 | 0 | 0 | 0 | 0 | 0 | 0 | 0
[14 empty] | 8 |  | 32.14349 | 0 | 0 | 0 | 0 | 0 | 0 | 0 | 0 | 0 | 0 | 0 | 0 | 0 | 0 | 89.04257 | 63.50302 | 68.67236 | 40.0766 | 0 | 0 | 0 | 0 | 0 | 0 | 0 | 0 | 0 | 0 | 0 | 0 | 0 | 0 | 0 | 0 | 0 | 0 | 0 | 0 | 0 | 0 | 0 | 0 | 0 | 0
[14 empty] | 30 |  | 58.76399 | 0 | 0 | 0 | 0 | 0 | 0 | 0 | 0 | 0 | 0 | 0 | 0 | 0 | 0 | 93.29589 | 79.29986 | 80.61062 | 63.11264 | 0 | 0 | 0 | 0 | 0 | 0 | 0 | 0 | 0 | 0 | 0 | 0 | 0 | 0 | 0 | 0 | 0 | 0 | 0 | 0 | 0 | 0 | 0 | 0 | 0 | 0
A. Químicos
1 | 2 | 3 | 4 | 5 | 6 | 7 | 8 | 9 | 10 | 11
| Au | Cu | Fe | S | Mo
SKT Rougher-F |  | 0.66 | 2.24 | 2.13 | 0.0115 |  |  |  | 115
SKT Rougher-C1 |  | 6.56 | 14.4 | 17.84 | 0.0832 |  |  |  | 832
SKT Rougher-C2 |  | 3.11 | 9.8 | 11.42 | 0.0645 |  |  |  | 645
SKT Rougher-C3 |  | 0.53 | 2.64 | 2.39 | 0.0157 |  |  |  | 157
SKT Rougher-C4 |  | 0.34 | 1.42 | 0.64 | 0.0056 |  |  |  | 56 |  |  |  |  | Cu | Fe | S | Mo
SKT Rougher-T |  | 0.096 | 0.99 | 0.45 | 0.0038 |  |  |  | 38 |  |  | 1 |  | 0.6919889 | 2.352331 | 2.12211 | 0.01217017
SKT Cleaner-F |  | 3.567495 | 6.235161 | 7.358494 | 0.04795749 | [6 empty] | 2 |  | 3.567495 | 6.235161 | 7.358494 | 0.04795749
SKT Cleaner-C1 |  | 19.63 | 23.1 | 30.34 | 0.0711 |  |  |  | 711
SKT Cleaner-C2 |  | 5.39 | 7.5 | 9.07 | 0.0656 |  |  |  | 656
SKT Cleaner-C3 |  | 1.104 | 2.53 | 2.51 | 0.0439 |  |  |  | 439
SKT Cleaner-C4 |  | 0.57 | 3.7 | 3.3 | 0.0415 |  |  |  | 415
SKT Cleaner-T |  | 0.58 | 3.13 | 3.46 | 0.0429 |  |  |  | 429

## 5. Análisis Granulométrico
Granulometría Alimentación Rougher |  |  |  | Posterior a Molienda
Granulometría Planta Laguna Seca 2
Mesh | Size | Pass
28 | 600 | 100 | 100
35 | 425 | 99.77097 | 100
48 | 300 | 95.97841 | 96.16671
65 | 212 | 87.59398 | 87.20215
100 | 150 | 77.09963 | 77.31997
150 | 106 | 67.82927 | 67.90815
200 | 75 | 59.52231 | 59.56563
270 | 53 | 52.45738 | 52.33927
Ciclón 1 | 41.91975 | 50.9735 | 48.07339
Ciclón 2 | 31.43975 | 46.79082 | 43.45004
Ciclón 3 | 21.91275 | 40.51018 | 38.47719
Ciclón 4 | 15.2455 | 35.22716 | 34.26187
Ciclón 5 | 10.48125 | 32.24764 | 30.58395
|  | P100 | 388.8786
|  | P80 | 164.8201 | 166.8143
|  | P50 | 46.75415 | 46.92395
3.24798
0.3120399
Granulometría Lab Aminpro
Mesh | Size | Pass
20 | 850 | 100 | 100
30 | 600 | 100 | 100
40 | 425 | 100 | 100
50 | 300 | 99.16091 | 99.16093 |  | Lab es más desfavorabole porque tiene más gruesos. Ro flota intermedios
70 | 212 | 89.22129 | 89.22132
100 | 150 | 76.90156 | 76.90159
140 | 106 | 65.38905 | 65.38908
200 | 75 | 55.62713 | 55.62715
270 | 53 | 47.56569 | 47.56571
325 | 45 | 44.3032 | 44.30322
400 | 38 | 41.24969 | 41.24971
|  | P100 | 322.5978
|  | P80 | 163.6921 | 165.593
|  | P50 | 59.31048 | 58.96916
|  |  | 5.741768e-09 | 0.7484609

## 6. Análisis Químico Cabeza
Análisis Químico Cabeza
|  | Cu | Fe | Mo | Cu sol | S | Ins
|  | % | % | G/T | % | % | %
N° | ID Muestra | CAA11D | CAA11D | CAA13F | CAA09V | LEC010B | CLA020V | ICP
001 | Alimentación Compósito Global | 0.66 | 2.24 | 115 | 0.054 | 2.13 | 86.92 | Pendiente
002 | Muestra J | 0.43 | 3.37 | 78 | 0.028 | 0.92 | 87.09 | Pendiente
003 | Muestra G | 0.85 | 2.5 | 203 | 0.034 | 3 | 87.03 | Pendiente
004 | Muestra H | 0.64 | Pendiente | Pendiente | Pendiente | Pendiente | Pendiente | Pendiente
005 | Muestra D |  | Pendiente | Pendiente | Pendiente | Pendiente | Pendiente | Pendiente
AQ por confirmar

## 7. Mineralogía Modal Comp
Mineralogía
COMPÓSITO GLOBAL
Cuarzo | 56.12
Muscovita/illita | 32.208
Plagioclasa | 3.632
Pirita | 2.69
Arcillas Al | 1.354
Clorita | 1.311
Calcopirita | 1.239
Hematita/Magnetita | 0.282
Alunita | 0.196
Biotita/flogopita | 0.15
Ilmenita | 0.122
Rutilo/anatase | 0.121
Calcosina/digenita | 0.103
Covelina | 0.096
Bornita | 0.091
Feldespato K | 0.077
Piroxeno | 0.067
Apatito | 0.045
Anfibol | 0.027
Arcillas Cu | 0.015
Molibdenita | 0.012
Enargita/Tennantita | 0.011
Anhidrita/Yeso | 0.01
Circon | 0.006
Epidota | 0.004
Ankerita/Siderita | 0.004
Biotita/flogopita Cu | 0.002
Otros | 0.003
99.998
Ocurrencia
Menas | COMPÓSITO GLOBAL
Calcopirita | 67.2431
Calcosina/digenita | 12.9536
Covelina | 9.9658
Bornita | 9.0529
Enargita/Tennantita | 0.7501
Atacamita | 0.0341
Otros | 0.0004
100
P80 | 176 um

## 8. Liberación Comp
Liberación mineral
Rangos Ampliados
Rango | COMPÓSITO GLOBAL
| Calcopirita | Calcosina/digenita | Covelina | Bornita | Enargita/Tennantita | Molibdenita | Pirita
>90% | 41.2431 | 69.7479 | 52.2914 | 30.6622 | 22.8039 | 100 | 63.5158
80%-90% | 3.0791 | 0 | 14.2186 | 0 | 0 | 0 | 17.1462
70%-80% | 9.6373 | 0 | 9.2832 | 0 | 0 | 0 | 5.3362
60%-70% | 0.5317 | 0 | 3.8778 | 0 | 0 | 0 | 1.4243
50%-60% | 1.2066 | 2.8011 | 0 | 0 | 0 | 0 | 1.6492
40%-50% | 4.2967 | 0.9804 | 9.1657 | 8.7108 | 1.331 | 0 | 2.9346
30%-40% | 2.2057 | 0 | 0 | 21.6187 | 11.7125 | 0 | 0.624
20%-30% | 5.1082 | 11.0644 | 0.235 | 10.1506 | 3.9929 | 0 | 1.2254
10%-20% | 17.7918 | 0.2801 | 7.168 | 11.8087 | 7.9858 | 0 | 3.4656
<10% | 14.8999 | 15.1261 | 3.7603 | 17.049 | 52.1739 | 0 | 2.6786
| 100.0001 | 100 | 100 | 100 | 100 | 100 | 99.9999

## 9. Asociación comp
Asociación mineral
Sample / Grupo Mineral | Feldespato K | Muscovita/illita | Arcillas Al | Calcita | Plagioclasa | Piroxeno | Ankerita/Siderita | Hematita/Magnetita | Galena | Anfibol | Biotita/flogopita | Clorita | Bornita | Calcosina/digenita | Enargita/Tennantita | Alunita | Molibdenita | Apatito | Esfalerita | Ilmenita | Calcopirita | Cuarzo | Rutilo/anatase | Pirita | Covelina
COMPÓSITO GLOBAL
Partículas libres | 9.69 | 24.95 | 14.4 | 14.29 | 14.42 | 0.23 | 91.8 | 28.19 | 0 | 2.1 | 12.21 | 10.2 | 17.79 | 44.54 | 22.8 | 44.03 | 100 | 30.26 | 0 | 10.39 | 30.11 | 24.51 | 30.76 | 32.73 | 52.29
Parículas binarias | 2.18 | 46.03 | 19.21 | 0 | 12.38 | 3.95 | 8.2 | 19.87 | 0 | 5.92 | 4.85 | 6.41 | 15.16 | 29.97 | 7.99 | 22.35 | 0 | 11.11 | 0 | 4.03 | 28.18 | 52.19 | 28.46 | 34.5 | 8.34
Feldespato K |  | 0 | 0.03 | 0 | 0 | 0 | 0 | 0 | 0 | 0 | 0 | 0 | 0 | 0 | 0 | 0 | 0 | 0 | 0 | 0 | 0 | 0.01 | 0 | 0 | 0
Muscovita/illita | 0 |  | 10.6 | 0 | 9.5 | 0.58 | 8.2 | 10.7 | 0 | 0 | 0.9 | 3.79 | 0 | 10.78 | 0 | 14.94 | 0 | 7.52 | 0 | 1.03 | 24.77 | 50.33 | 27.44 | 16.8 | 0
Arcillas Al | 0.48 | 1.1 |  | 0 | 0.1 | 0 | 0 | 1.15 | 0 | 0 | 0 | 0.07 | 0 | 0 | 0 | 0.88 | 0 | 0 | 0 | 0 | 0 | 0.36 | 0.08 | 1.65 | 0
Plagioclasa | 0 | 1.05 | 0.3 | 0 |  | 0 | 0 | 0 | 0 | 2.3 | 0.3 | 0.3 | 0 | 0 | 0 | 0 | 0 | 0 | 0 | 0 | 0 | 0.28 | 0 | 0.34 | 0
Piroxeno | 0 | 0 | 0 | 0 | 0 |  | 0 | 0 | 0 | 0 | 0 | 0.02 | 0 | 0 | 0 | 0 | 0 | 0 | 0 | 0 | 0 | 0.11 | 0 | 0 | 0
Hematita/Magnetita | 0 | 0 | 0.02 | 0 | 0 | 0 | 0 |  | 0 | 0 | 0 | 0.01 | 0 | 0 | 0 | 0 | 0 | 0 | 0 | 0 | 0 | 0 | 0 | 0 | 0
Anfibol | 0 | 0 | 0 | 0 | 0.01 | 0 | 0 | 0 | 0 |  | 0.65 | 0 | 0 | 0 | 0 | 0 | 0 | 0 | 0 | 0 | 0 | 0 | 0 | 0 | 0
Biotita/flogopita | 0 | 0.02 | 0 | 0 | 0.08 | 0 | 0 | 0 | 0 | 3.62 |  | 0.71 | 0 | 0 | 0 | 0 | 0 | 0 | 0 | 0 | 0 | 0.01 | 0 | 0 | 0
Clorita | 0 | 0.38 | 0.08 | 0 | 0.38 | 0.69 | 0 | 4.36 | 0 | 0 | 0.75 |  | 12.87 | 0 | 0 | 0 | 0 | 3.59 | 0 | 3 | 0 | 0.31 | 0 | 0 | 0
Bornita | 0 | 0 | 0 | 0 | 0 | 0 | 0 | 0 | 0 | 0 | 0 | 0.02 |  | 0 | 0 | 0 | 0 | 0 | 0 | 0 | 0.14 | 0 | 0 | 1.94 | 0.71
Calcosina/digenita | 0 | 0 | 0 | 0 | 0 | 0 | 0 | 0 | 0 | 0 | 0 | 0 | 0 |  | 0 | 0 | 0 | 0 | 0 | 0 | 0 | 0 | 0 | 0 | 3.64
Enargita/Tennantita | 0 | 0 | 0 | 0 | 0 | 0 | 0 | 0 | 0 | 0 | 0 | 0 | 0 | 0 |  | 0 | 0 | 0 | 0 | 0 | 0.31 | 0 | 0 | 0 | 3.17
Alunita | 0 | 0.02 | 0.34 | 0 | 0 | 0 | 0 | 0 | 0 | 0 | 0 | 0 | 0 | 0 | 0 |  | 0 | 0 | 0 | 0 | 0 | 0.17 | 0 | 0 | 0
Apatito | 0 | 0.01 | 0 | 0 | 0 | 0 | 0 | 0 | 0 | 0 | 0 | 0.05 | 0 | 0 | 0 | 0 | 0 |  | 0 | 0 | 0 | 0 | 0 | 0 | 0
Ilmenita | 0 | 0.05 | 0 | 0 | 0 | 0 | 0 | 0 | 0 | 0 | 0 | 0.38 | 0 | 0 | 0 | 0 | 0 | 0 | 0 |  | 0 | 0 | 0 | 0 | 0
Calcopirita | 0 | 0.67 | 0 | 0 | 0 | 0 | 0 | 0 | 0 | 0 | 0 | 0 | 1.36 | 0 | 3.33 | 0 | 0 | 0 | 0 | 0 |  | 0.43 | 0.59 | 8.86 | 0.47
Cuarzo | 1.69 | 40.78 | 4.44 | 0 | 2.28 | 2.68 | 0 | 3.67 | 0 | 0 | 2.25 | 1.07 | 0 | 15.27 | 2.66 | 6.53 | 0 | 0 | 0 | 0 | 1.14 |  | 0.34 | 2.3 | 0.35
Rutilo/anatase | 0 | 1.19 | 3.36 | 0 | 0 | 0 | 0 | 0 | 0 | 0 | 0 | 0 | 0 | 0 | 0 | 0 | 0 | 0 | 0 | 0 | 0.47 | 0.01 |  | 0 | 0
Pirita | 0 | 0.41 | 0.03 | 0 | 0.03 | 0 | 0 | 0 | 0 | 0 | 0 | 0 | 0.54 | 0 | 0 | 0 | 0 | 0 | 0 | 0 | 1.26 | 0.03 | 0 |  | 0
Covelina | 0 | 0 | 0 | 0 | 0 | 0 | 0 | 0 | 0 | 0 | 0 | 0 | 0.39 | 3.92 | 2 | 0 | 0 | 0 | 0 | 0 | 0.02 | 0 | 0 | 0
Otros | 0.01 | 0.35 | 0.01 | 0 | 0 | 0 | 0 | 0 | 0 | 0 | 0 | 0 | 0 | 0 | 0 | 0 | 0 | 0 | 0 | 0 | 0.07 | 0.14 | 0.01 | 2.61 | 0
Partículas complejas | 88.14 | 29.02 | 66.39 | 85.71 | 73.2 | 95.82 | 0 | 51.95 | 100 | 91.98 | 82.94 | 83.39 | 67.05 | 25.49 | 69.21 | 33.62 | 0 | 58.63 | 0 | 85.58 | 41.71 | 23.3 | 40.78 | 32.77 | 39.37
Total | 100 | 100 | 100 | 100 | 100 | 100 | 100 | 100 | 100 | 100 | 100 | 100 | 100 | 100 | 100 | 100 | 100 | 100 | 0 | 100 | 100 | 100 | 100 | 100 | 100
Complex/Other | 3.039459 | 8.215521 | 2.514646 | 5.557014 | 5.669878 | 10.80314 | 5.625724 | 1.286726 | 2.829551 | 10.22485 | 5.164323

## 10. Test Ciclo Abierto
Test de Ciclo Abierto (TCA)
[8 empty] | Reactivos en g/t |  |  |  | Concentrado |  | Relave
Etapa | Vol. Celda, L | Agitación, rpm | Flujo Aire, L/min | pH | ORP, mV | Tiempo Flot., mm;ss | Frecuencia de Paleteo | Matcol 715 | FP-650 | Matcol 660 | Cal | Peso Pulpa, g | ID Bandeja | Peso Pulpa, g | ID Bandeja | ID Celda | ml Cal 10%
Grind | - | - | - | 8.4 | 82.9 | 14:40 | - | 28 |  |  | 300 | - | - | - | - | - | -
Acond. | 4.7 | 1200 | - | 10.21 | 38.8 | 3:00 | - |  | 16 |  |  | - | - | - | - |  | 3.2
Rougherx2 | 4.7 | 1200 | 10 | 10.22 | 39.2 | 20:00 | 1 cada 10 sg |  | 8 |  |  | 3417.7 | B018 | 7420.6 | - | C-42 | 2.6
Regrind | - | - | - | 11.38 | 79.7 | 00:30 | - |  |  |  | 500 |  | - | - | - | - | -
Cleaner 1 | 3 | 1200 | 2 | 11.3 | 51.6 | 3:00 | 1 cada 15 sg |  |  | 6 |  | 632.8 | F077 | - | - | C-13 | 0
Cleaner Scv | 3 | 1200 | 6 | 11.32 | 19.6 | 15:00 | 1 cada 5 sg |  |  |  |  | 2099 | B088 | 4828.5 | TK-43 | C-13 | 6.2
Cleaner 2 | 1.3 | 800 | 1.5 | 11.34 | -5.3 | 3:00 | 1 cada 15 sg |  |  |  |  | 486.7 | F131 | 2336.6 | F097 | B | 1.2
Producto | Peso |  | Análisis Químicos%
| g | % | Cu-T | Mo | Fe | S
Relave Ro | 2922.7 |  | 0.09 | 38 | 1.533 | 1.15
Concentrado 1°CL | 69.2 |  | 17.5 | 1375 | 19.77 | 25.21
Relave Cln SCV | 361 |  | 0.142 | 178 | 1.969 | 1.61
Relave 2 Cl | 105.8 |  | 2.27 | 725 | 5.398 | 5.96
Concentrado 2°Cl | 35 |  | 14.98 | 1751 | 21.1 | 24.01
Alimentación Cl. Assay | - |  | 3.57 | 479.6 | 6.24 | 7.36
Balance
|  |  | % |  |  |  |  | gr
|  | Peso, gr | Cu-T | Mo | Fe | S |  | Cu-T | Mo | Fe | S
| alim | 3493.7 | 0.6554 | 116.9135 | 2.25234 | 2.048763 |  | 22.89771 | 4084.606 | 78.690005 | 71.57765
Rougher | conc | 571 | 3.549436 | 520.8371 | 5.934328 | 6.649142 |  | 20.26728 | 2973.98 | 33.885014 | 37.9666
| relave | 2922.7 | 0.09 | 38 | 1.533 | 1.15 |  | 2.63043 | 1110.626 | 44.804991 | 33.61105
| alim | 501.8 | 1.625604 | 403.045 | 4.02634 | 4.089534 |  | 8.15728 | 2022.48 | 20.204174 | 20.52128
Scavenger | conc | 140.8 | 5.429446 | 980.0426 | 9.301196 | 10.44686 |  | 7.64466 | 1379.9 | 13.096084 | 14.70918
| relave | 361 | 0.142 | 178 | 1.969 | 1.61 |  | 0.51262 | 642.58 | 7.10809 | 5.8121
| alim | 571 | 3.549436 | 520.8371 | 5.934328 | 6.649142 |  | 20.26728 | 2973.98 | 33.885014 | 37.9666
Cleaner 1 | conc | 69.2 | 17.5 | 1375 | 19.77 | 25.21 |  | 12.11 | 951.5 | 13.68084 | 17.44532
| relave | 501.8 | 1.625604 | 403.045 | 4.02634 | 4.089534 |  | 8.15728 | 2022.48 | 20.204174 | 20.52128
| alim | 140.8 | 5.429446 | 980.0426 | 9.301196 | 10.44686 |  | 7.64466 | 1379.9 | 13.096084 | 14.70918
Cleaner 2 | conc | 35 | 14.98 | 1751 | 21.1 | 24.01 |  | 5.243 | 612.85 | 7.385 | 8.4035
| relave | 105.8 | 2.27 | 725 | 5.398 | 5.96 |  | 2.40166 | 767.05 | 5.711084 | 6.30568
Recuperación por Etapa | Rougher | 16.34% | 88.51% | 72.81% | 43.06% | 53.04%
| Scavenger | 28.06% | 93.72% | 68.23% | 64.82% | 71.68%
| Cleaner 1 | 12.12% | 59.75% | 31.99% | 40.37% | 45.95%
| Cleaner 2 | 24.86% | 68.58% | 44.41% | 56.39% | 57.13%
Recuperación Global | Rougher | 16.34% | 88.51% | 72.81% | 43.06% | 53.04%
| Cleaner | 36.78% | 97.47% | 78.39% | 79.02% | 84.69%
| Global | 6.011% | 86.27% | 57.08% | 34.03% | 44.92%
Alim. 1° Cl | 3.549436
Conc. 1° Cl | 17.5
Cola 1° Cl | 1.625604
Alim. SCV | 1.625604
Conc. SCV | 5.429446
Conc. Cl-SCV | 14.98
Cola Cl-SCV | 2.27
Cola SCV | 0.142
RE 1° Cl | 4.930361
RE Cl-SCV | 2.759029
Rp | 22.96425
RE | 4.220389
Rec Ro | 88.51226
Rec Cleaner | 96.91808
Rec Global | 85.78438
Rp Global | 3.162669

## 11. Casos
# | Casos Piloto Jameson | Hipótesis a validar
1 | Caso Base (con compósito) | Establecer el circuito base con condiciones actuales de planta LS2 de comparación para los siguientes casos
2 | Caso Base (con compósito) + Jameson [Cola Ro] | Cuantificar potencial recuperación y ley de cobre en relave rougher que actualmente se va directo a relave final
3 | Caso Base (con compósito)+ Jameson [Pre Cl-SCV] | Cuantificar el impacto en la recuperación y ley de cobre en relave 1ra limpieza al disminuir la alimentación y recirculación de finos en la etapa scavenger-cleaner del circuito
4 | Caso Base (con compósito)+ Jameson [Pre-Cl] | Cuantificar el impacto en la 1ra flotación de limpieza al disminuir la alimentación y recirculación de finos en esta parte del circuito
5 | Mayor Flujo Caso Base (con compósito) + Jameson [Pre Cl-SCV] | Cuantificar el impacto del throughput en el performance obtenido en la prueba del caso N°3
6 | Caso Base (con compósito) P80 mayor + Jameson [Cola Ro] | Cuantificar el impacto del P80 en el performance obtenido en la prueba del caso N°2. Además, obtener resultados complementarios por su a futuro se pretende aumentar el P80 en planta
7 | Caso Base (con compósito) + Dispersante | Establecer el impacto del dispersante en el caso base del piloto
8 | Caso Base con Muestra alta ley | Establecer el caso base para periodos donde la ley de alimentación en planta aumente y cuantificar el impacto de la ley con respecto al circuito base con compósito
9 | Caso Base con Muestra baja ley | Establecer el caso base para periodos donde la ley de alimentación en planta disminuya y cuantificar el impacto de la ley con respecto al circuito base con compósito
10 | Mejor Caso Jameson (con compósito) + Dispersante | Establecer el impacto del dispersante en el mejor caso con Jameson elegido (Caso N°2, N°3, N°4)

## 12. Circuitos
Circuitos
P80 = 165 um
P80 = 180 um

## 13. Pilotaje Rougher
Pilotaje Rougher
Parámetros | #1 - Caso Base Original | #2 - Caso Base Original Mejorado | #3 – Caso Base Original Mejorado con Aire
pH | 10.2 | 9.6 | 9.6
NaSH | No | Sí (ORP ≈ -125) | Sí (ORP ≈ -125)
Feed P80 (µm) | 165 | 165 | 165
%Cp | 30% | 30% | 30%
Collector Matcol715 (g/ton) | 28 | 28 | 28
Frother FP-650 (g/ton) | 16–18 | 16–18 | 18–24
Aire (Jg) | Normal (0.4–0.5) | Normal (0.4–0.5) | Aumentado (0.7-1.0)
%Cu Alimentación | 0.665 | 0.666 | 0.663
%Cu Concentrado | 5.413 | 3.643 | 3.03
%Cu Cola | 0.157 | 0.139 | 0.128
%Cu Recuperación | 78.9 | 82.5 | 84.7
%Cu Recuperación en Peso | 10.764 | 15.97 | 18.136
Fecha | Condición | P80 | Elemento | Alim. Ro | Cola Ro | Conc. Ro | Rec. Másica (%) | RE Rougher | Rec. Met. % | Elemento | Alim. Ro | Cola Ro | Conc. Ro | Rec. Masica (%) | RE Rougher | Rec. Met. %
Estándar | Estándar | 165 | Cu | 0.65 | 0.1 | 4.46 | 12.53773 | 6.861538 | 86.34547 | Fe | 1.95 | 1.22 | 7.08 | 12.53773 | 3.630769 | 45.41857
04-08-2025 | Cond. 1 | 165 | Cu | 0.609 | 0.167 | 2.083 | 23.06889 | 3.420361 | 78.90395 | Fe | 1.87 | 1.6 | 3.35 | 15.42857 | 1.791444 | 27.63942
04-08-2025 | Cond. 1 | 165 | Cu | 0.638 | 0.124 | 3.415 | 15.61835 | 5.352665 | 83.59981 | Fe | 2.11 | 1.43 | 5.36 | 17.3028 | 2.540284 | 43.95403
05-08-2025 | Cond. 1 | 165 | Cu | 0.646 | 0.128 | 3.629 | 14.79577 | 5.617647 | 83.11743 | Fe | 2.24 | 1.26 | 7.66 | 15.3125 | 3.419643 | 52.36328125
05-08-2025 | Cond. 1 | 165 | Cu | 0.634 | 0.15 | 6.22 | 7.973641 | 9.810726 | 78.2272 | Fe | 2.4 | 1.7 | 9.12 | 9.433962 | 3.8 | 35.84906
06-08-2025 | Cond. 1 | 165 | Cu | 0.711 | 0.15 | 5.55 | 10.38889 | 7.805907 | 81.0947 | Fe | 2.33 | 1.52 | 8.21 | 12.10762 | 3.523605 | 42.66248
06-08-2025 | Cond. 1 | 165 | Cu | 0.681 | 0.146 | 7.48 | 7.294791 | 10.98385 | 80.12487 | Fe | 2.47 | 1.84 | 12.4 | 5.965909 | 5.020243 | 29.95031
07-08-2025 | Cond. 1 | 165 | Cu | 0.703 | 0.154 | 5.01 | 11.3056 | 7.1266 | 80.5705 | Fe | 2.32 | 1.73 | 6.94 | 11.32438 | 2.991379 | 33.8755
07-08-2025 | Cond. 1 | 165 | Cu | 0.691 | 0.145 | 6.09 | 9.184188 | 8.813314 | 80.94314 | Fe | 2.5 | 1.9 | 8.16 | 9.584665 | 3.264 | 31.28435
11-08-2025 | Cond. 1 | 165 | Cu | 0.714 | 0.155 | 5.91 | 9.713293 | 8.277311 | 80.39994 | Fe | 2.33 | 1.73 | 8.07 | 9.463722 | 3.463519 | 32.77779
11-08-2025 | Cond. 1 | 165 | Cu | 0.691 | 0.165 | 2.984 | 18.6591 | 4.318379 | 80.57706 | Fe | 2.33 | 1.82 | 4.27 | 20.81633 | 1.832618 | 38.14838
12-08-2025 | Cond. 1 | 165 | Cu | 0.676 | 0.183 | 6.22 | 8.166308 | 9.201183 | 75.1397 | Fe | 2.43 | 1.82 | 9.22 | 8.243243 | 3.794239 | 31.27683
12-08-2025 | Cond. 1 | 165 | Cu | 0.698 | 0.161 | 6.02 | 9.165387 | 8.624642 | 79.04818 | Fe | 2.28 | 1.72 | 8.77 | 7.943262 | 3.846491 | 30.55369
13-08-2025 | Cond. 1 | 165 | Cu | 0.683 | 0.164 | 6.16 | 8.655771 | 9.019034 | 78.06669 | Fe | 2.42 | 1.72 | 10.3 | 8.158508 | 4.256198 | 34.72423
13-08-2025 | Cond. 1 | 165 | Cu | 0.681 | 0.186 | 6.87 | 7.405745 | 10.08811 | 74.70994 | Fe | 2.3 | 1.95 | 8.23 | 5.573248 | 3.578261 | 19.94254
14-08-2025 | Cond. 1 | 165 | Cu | 0.683 | 0.191 | 6.92 | 7.311636 | 10.13177 | 74.07983 | Fe | 2.4 | 2.03 | 8.87 | 5.409357 | 3.695833 | 19.99208
14-08-2025 | Cond. 1 | 165 | Cu | 0.678 | 0.138 | 3.858 | 14.51613 | 5.690265 | 82.60063 | Fe | 2.39 | 1.42 | 7.72 | 15.39683 | 3.230126 | 49.73368
14-08-2025 | Cond. 1 | 165 | Cu | 0.672 | 0.118 | 3.273 | 17.55943 | 4.870536 | 85.52383 | Fe | 2.27 | 0.89 | 9.33 | 16.35071 | 4.110132 | 67.20358
18-08-2025 | Cond. 2 | 165 | Cu | 0.688 | 0.131 | 3.828 | 15.06627 | 5.563953 | 83.82803 | Fe | 2.38 | 1.02 | 10.2 | 14.81481 | 4.285714 | 63.49206
18-08-2025 | Cond. 2 | 165 | Cu | 0.681 | 0.145 | 3.295 | 17.01587 | 4.838473 | 82.33084 | Fe | 2.33 | 0.98 | 11 | 13.47305 | 4.72103 | 63.60669
19-08-2025 | Cond. 2 | 165 | Cu | 0.665 | 0.124 | 5.08 | 10.91606 | 7.639098 | 83.38886 | Fe | 2.36 | 0.98 | 16 | 9.18775 | 6.779661 | 62.28983
19-08-2025 | Cond. 2 | 165 | Cu | 0.662 | 0.132 | 2.671 | 20.87436 | 4.034743 | 84.22268 | Fe | 2.35 | 1.01 | 7.9 | 19.44848 | 3.361702 | 65.37998
20-08-2025 | Cond. 2 | 165 | Cu | 0.696 | 0.155 | 3.327 | 17.05549 | 4.780172 | 81.52816 | Fe | 2.46 | 1.26 | 8.92 | 15.6658 | 3.626016 | 56.80443
20-08-2025 | Cond. 2 | 165 | Cu | 0.694 | 0.123 | 4.417 | 13.29762 | 6.364553 | 84.63344 | Fe | 2.34 | 0.99 | 13.8 | 10.53864 | 5.897436 | 62.15096
21-08-2025 | Cond. 2 | 165 | Cu | 0.686 | 0.131 | 3.053 | 18.99384 | 4.450437 | 84.53089 | Fe | 2.34 | 1.01 | 7.99 | 19.05444 | 3.41453 | 65.06196
21-08-2025 | Cond. 2 | 165 | Cu | 0.685 | 0.13 | 3.472 | 16.60682 | 5.068613 | 84.17356 | Fe | 2.37 | 1.1 | 10.3 | 13.80435 | 4.345992 | 59.99358
25-08-2025 | Cond. 2 | 165 | Cu | 0.684 | 0.117 | 3.532 | 16.60322 | 5.163743 | 85.73476 | Fe | 2.28 | 0.95 | 13.1 | 10.9465 | 5.745614 | 62.89438
25-08-2025 | Cond. 2 | 165 | Cu | 0.69 | 0.117 | 2.626 | 22.83778 | 3.805797 | 86.91597 | Fe | 2.32 | 0.92 | 7.14 | 22.50804 | 3.077586 | 69.27043
26-08-2025 | Cond. 2 | 165 | Cu | 0.691 | 0.119 | 3.114 | 19.0985 | 4.506512 | 86.06761 | Fe | 2.37 | 0.93 | 11 | 14.2999 | 4.64135 | 66.37085
26-08-2025 | Cond. 2 | 165 | Cu | 0.678 | 0.128 | 2.709 | 21.30957 | 3.995575 | 85.14399 | Fe | 2.36 | 0.95 | 7.67 | 20.98214 | 3.25 | 68.19196
27-08-2025 | Cond. 2 | 165 | Cu | 0.676 | 0.133 | 2.153 | 26.88119 | 3.184911 | 85.6142 | Fe | 2.34 | 1 | 5.74 | 28.27004 | 2.452991 | 69.34617
27-08-2025 | Cond. 2 | 165 | Cu | 0.664 | 0.136 | 2.087 | 27.06304 | 3.143072 | 85.06111 | Fe | 2.3 | 1.03 | 5.64 | 27.54881 | 2.452174 | 67.55447
28-08-2025 | Cond. 2 | 165 | Cu | 0.68 | 0.137 | 2.303 | 25.06925 | 3.386765 | 84.90366 | Fe | 2.39 | 1.03 | 6.88 | 23.24786 | 2.878661 | 66.92272
28-08-2025 | Cond. 2 | 165 | Cu | 0.687 | 0.146 | 3.745 | 15.03195 | 5.451237 | 81.94274 | Fe | 2.41 | 1.11 | 10.7 | 13.55579 | 4.439834 | 60.18545
[11 empty] | 2.35625 | 1.016875 | 9.62375
|  |  | Cond #1 | 0.6758235 | 0.1544118
|  |  | Cond #2 | 0.6816875 | 0.1315
| Alim. Ro | Cola Ro | Conc. Ro | [7 empty] | Alim. Ro | Cola Ro | Conc. Ro
CV #1 | 0.04233347 | 0.135228 | 0.3134935 | [6 empty] | CV #1 | 0.06404598 | 0.1703143 | 0.2696994
CV #2 | 0.01535485 | 0.08138422 | 0.2532432 | [6 empty] | CV #2 | 0.01819662 | 0.08217711 | 0.3065146
Media #1 |  |  | 5.158353
Media #2 |  |  | 3.21325
Desv #1 |  |  | 1.61711 | [7 empty] | Condición #1 | Condición #2
Desv #2 |  |  | 0.8137338 | [6 empty] | Mínimo | 19.94254 | 56.80443
Rango #1 |  |  | 8.392573 | 1.924133 | [5 empty] | Máximo | 67.20358 | 69.34617
Rango #2 |  |  | 4.840718 | 1.585782 | [5 empty] | Media | 36.58419 | 64.34475
| Condición #1 | Condición #2 | [7 empty] | Media geométrica | 34.92041 | 64.24989
Mínimo | 74.07983 | 81.52816 | [7 empty] | Mediana | 33.8755 | 64.33433
Máximo | 85.52383 | 86.91597
Media | 79.80749 | 84.37628
Media geométrica | 79.74882 | 84.36375
Mediana | 80.39994 | 84.58217
Pilotaje Rougher
Condición | 1# | 2#
P80 | 165 | 165
Elemento | Cu | Cu | [14 empty] | NaSH recupera Fe
Alimentacion Ro | 0.6758235 | 0.6816875 | [8 empty] | 0.66
Concentrado | 5.158353 | 3.21325
Cola | 0.1544118 | 0.1315
Rec. Masica | 11.81076 | 18.98255
RE Rougher | 7.597194 | 4.711104
Rec. Metalurgica | 79.80749 | 84.37628
Este gráfico no está disponible en su versión de Excel. Si edita esta forma o guarda el libro en un formato de archivo diferente, el gráfico no se podrá utilizar.
Este gráfico no está disponible en su versión de Excel. Si edita esta forma o guarda el libro en un formato de archivo diferente, el gráfico no se podrá utilizar.
Este gráfico no está disponible en su versión de Excel. Si edita esta forma o guarda el libro en un formato de archivo diferente, el gráfico no se podrá utilizar.

## 14. Cinética Rougher
Cinéticas Rougher
P80 165 um
Cinetica STD | Tiempo, min | Tiempo acumulado, min | Masa seca, gr | Masa húmeda, gr | Cp, % | Masa acumulada, gr | Ley, Cu% | Ley acumulada, Cu% | Recuperación, Cu% | Mass Pull, % | Mass Pull acumulado, % | Ley, Fe% | Ley acumulada, Fe% | Recuperación, Fe%
Concentrado 1 | 0.5 | 0.5 | 13.12537 |  | #DIV/0! | 13.12537 | 10.99 | 10.99 | 35.53195 | 2.095059 | 2.095059 | 13.1 | 13.1 | 10.7178
Concentrado 2 | 1 | 1.5 | 14.00017 |  | #DIV/0! | 27.12554 | 3.454 | 7.100481 | 47.44342 | 2.234695 | 4.329754 | 5.54 | 9.198094 | 15.55246
Concentrado 3 | 2 | 3.5 | 23.63459 |  | #DIV/0! | 50.76013 | 1.662 | 4.568252 | 57.11927 | 3.772532 | 8.102286 | 3.6 | 6.591547 | 20.8561
Concentrado 4 | 8 | 11.5 | 84.14806 |  | #DIV/0! | 134.9082 | 1.119 | 2.416805 | 80.31372 | 13.43164 | 21.53392 | 3.85 | 4.881526 | 41.05035
Concentrado 5 | 16 | 27.5 | 66.44101 |  | #DIV/0! | 201.3492 | 0.499 | 1.783969 | 88.48042 | 10.60525 | 32.13918 | 2.78 | 4.188066 | 52.56376
Relave |  |  | 425.1423 |  | #DIV/0! | 626.4915 | 0.11 | 0.648 | 100 | 67.86082 | 100 | 1.79 | 2.560719 | 100
Alimentación |  |  | 626.4915 |  | #DIV/0! |  | 0.648
Cabeza Medida | [6 empty] | 0.648
Cabeza Calculada | [6 empty] | -1.41407e-09 | 0.648
Error | [7 empty] | #DIV/0!
P80 145 um
Cinetica STD | Tiempo, min | Tiempo acumulado, min | Masa seca, gr | Masa húmeda, gr | Cp, % | Masa acumulada, gr | Ley, Cu% | Ley acumulada, Cu% | Recuperación, Cu% | Mass Pull, % | Mass Pull acumulado, % | Ley, Fe% | Ley acumulada, Fe% | Recuperación, Fe%
Concentrado 1 | 0.5 | 0.5 | 15.86181 |  | #DIV/0! | 15.86181 | 12.07 | 12.07 | 36.87245 | 1.979565 | 1.979565 | 14.4 | 14.4 | 10.61902
Concentrado 2 | 1 | 1.5 | 12.81926 |  | #DIV/0! | 28.68106 | 6.46 | 9.562561 | 52.82159 | 1.599852 | 3.579417 | 9.52 | 12.21884 | 16.29276
Concentrado 3 | 2 | 3.5 | 21.37101 |  | #DIV/0! | 50.05207 | 3.237 | 6.861702 | 66.14483 | 2.667117 | 6.246533 | 8.3 | 10.54559 | 24.53931
Concentrado 4 | 8 | 11.5 | 60.70562 |  | #DIV/0! | 110.7577 | 1.364 | 3.848445 | 82.09206 | 7.576104 | 13.82264 | 6.48 | 8.317266 | 42.82761
Concentrado 5 | 16 | 27.5 | 61.72678 |  | #DIV/0! | 172.4845 | 0.559 | 2.671256 | 88.73755 | 7.703546 | 21.52618 | 3.42 | 6.564688 | 52.64213
Relave |  |  | 628.7931 |  | #DIV/0! | 801.2776 | 0.093 | 0.648 | 100 | 78.47382 | 100 | 1.62 | 2.684403 | 100
Alimentación |  |  | 801.2776 |  | #DIV/0! |  | 0.648
Cabeza Medida | [6 empty] | 0.648
Cabeza Calculada | [6 empty] | -5.645117e-10 | 0.648
Error | [7 empty] | #DIV/0!
Detalles de Muestras |  | Ley de Cabeza |  |  | Concentrados Parciales | [17 empty] | Alim. | Alim. | % Error
ID | P80 | Medida/Analizada |  |  | Masa, g | [5 empty] | Cu, % | [5 empty] | Fe, % | [5 empty] | Calc. | Calc.
|  | Cu | Fe | Mo | C1 | C2 | C3 | C4 | C5 | Relave | C1 | C2 | C3 | C4 | C5 | Relave | C1 | C2 | C3 | C4 | C5 | Relave |  |  | Cu
|  | % | % | % | [18 empty] | g | % | %
Aminpro 33 | 165 | 0.66 | 2.24 |  | 13.12537 | 14.00017 | 23.63459 | 84.14806 | 66.44101 | 425.1423 | 10.99 | 3.454 | 1.662 | 1.119 | 0.499 | 0.11 | 13.1 | 5.54 | 3.6 | 3.85 | 2.78 | 1.79 | 626.4915 | 0.648 | 1.818182
Aminpro 34 | 145 | 0.66 | 2.24 |  | 15.86181 | 12.81926 | 21.37101 | 60.70562 | 61.72678 | 628.7931 | 12.07 | 6.46 | 3.237 | 1.364 | 0.559 | 0.093 | 14.4 | 9.52 | 8.3 | 6.48 | 3.42 | 1.62 | 801.2776 | 0.648 | 0.3497423
Laguna Seca Línea 2 | [7 empty] | Recuperación Acumulada Cu (%) | [5 empty] | Recuperación GyZ Cu (%) | [5 empty] | Cu
Tiempo de residencia en planta: 35,3 minutos | [7 empty] | C0 | C1 | C2 | C3 | C4 | C5 | C0 | C1 | C2 | C3 | C4 | C5 | R∞ | K
Tiempo equivalente en laboratorio: 7,8 minutos | [13 empty] | 0 | 0.5 | 1.5 | 3.5 | 11.5 | 27.5
Factor de escala: |  | 35,3/7,8≈ 4,5 | [5 empty] | 0 | 35.53195 | 47.44342 | 57.11927 | 80.31372 | 88.48042 | 0 | 17.90725 | 43.58268 | 70.30878 | 87.99281 | 88.48006 | 88.48042 | 0.4522626
[8 empty] | 0 | 36.87245 | 52.82159 | 66.14483 | 82.09206 | 88.73755 | 0 | 23.09753 | 52.82128 | 77.98439 | 88.65115 | 88.73755 | 88.73755 | 0.6029951
Según el muestreo cinético realizado por Empírica en julio de 2023 en las plantas concentradoras de Minera Escondida
—incluyendo Los Colorados, Laguna Seca Línea 1 y Laguna Seca Línea 2— se determinó que los tiempos de residencia en planta son:
Planta | Tiempo residencia (min)
Los Colorados | 34
Laguna Seca 1 | 34.3
Laguna Seca 2 | 35.3
Planta | K planta (1/s) | K lab (1/s) | Relación Klab / Kplanta
Los Colorados | 0.07 | 0.6 | 8,6 veces
Laguna Seca 1 | 0.1 | 0.38 | 3,8 veces
Laguna Seca 2 | 0.08 | 0.38 | 4,75 veces
Se estima:
Planta | Tiempo disponible (min) | K mínimo Lab
Los Colorados | 34 | 0,758 (1/s)
Laguna Seca 1 | 34.3 | 0,332 (1/s)
Laguna Seca 2 | 35.3 | 0,403 (1/s)

## 15. Remolienda
Producto Remolienda Conc. Condición #1 | [9 empty] | Producto Remolienda Conc. Condición #2
Prueba: Etapa Remolienda Concentrado Rougher Condición #1 | [9 empty] | Prueba: Etapa Remolienda Concentrado Rougher Condición #2
| ASTM # | Abertura (µm) | Masa (gr) | Ret.Parcial (%) | Pasante Experimental (%) | Pasante Modelado (%) | Pasante Modelado Referencia (%) |  |  |  | ASTM # | Abertura, µm | Masa, gr | Ret.Parcial, % | Pasante Experimental, % | Pasante Modelado, %
| 50 | 300 | 0 | 0 | 100 | 100 | 100 |  |  |  | 50 | 300 | 0 | 0 | 100 | 100
| 70 | 212 | 0.6 | 0.1991371 | 99.80086 | 99.61586 | 99.96238 |  |  |  | 70 | 212 | 1.2 | 0.3982741 | 99.60173 | 99.71013
| 80 | 180 | 3.2 | 1.062064 | 98.7388 | 98.48048 | 99.82622 |  |  |  | 80 | 180 | 1.5 | 0.4978427 | 99.10388 | 99.21244
| 100 | 150 | 7.6 | 2.522403 | 96.2164 | 96.76268 | 99.43663 |  |  |  | 100 | 150 | 2 | 0.6637902 | 98.44009 | 98.33999
| 140 | 106 | 10.4 | 3.451709 | 92.76469 | 92.69415 | 97.41991 |  |  |  | 140 | 106 | 6.4 | 2.124129 | 96.31596 | 95.73914
| 200 | 75 | 14 | 4.646532 | 88.11815 | 88.0683 | 92.78598 |  |  |  | 200 | 75 | 10.6 | 3.518088 | 92.79788 | 92.00319
| 270 | 53 | 13.6 | 4.513774 | 83.60438 | 83.19862 | 84.83015 |  |  |  | 270 | 53 | 12.9 | 4.281447 | 88.51643 | 87.30429
| 325 | 45 | 8.7 | 2.887488 | 80.71689 | 80.89029 | 80 |  |  |  | 325 | 45 | 7.1 | 2.356455 | 86.15997 | 84.83509
| 400 | 38 | 7.2 | 2.389645 | 78.32725 | 78.52096 | 74.45373 |  |  |  | 400 | 38 | 8.8 | 2.920677 | 83.2393 | 82.156
| 500 | 25 | 16.5 | 5.476269 | 72.85098 | 72.80476 | 59.55254 |  |  |  | 500 | 25 | 17.8 | 5.907733 | 77.33156 | 75.16988
| 635 | 20 | 9 | 2.987056 | 69.86392 | 69.88237 | 51.73065 |  |  |  | 635 | 20 | 10.2 | 3.38533 | 73.94623 | 71.36176
| -635 | 0 | 210.5 | 69.86392 | 0 | 0 | 0 |  |  |  | -635 | 0 | 197 | 65.38334 | 8.562894 | 0
|  | Total | 301.3 | 100 | [7 empty] | Total | 275.5 | 91.43711
[6 empty] | Aminpro | Referencia | [8 empty] | Swebrec
[5 empty] | P100, µm | 236.3602 | 290 | [7 empty] | P100, µm | 281.672
[5 empty] | P80, µm | 42.23811 | 45 | [7 empty] | P80, µm | 33.31053
[5 empty] | P50, µm | 3.16972 | 19 | [7 empty] | P50, µm | 5.164392
[8 empty] | Desv. | 0.6415448 | [7 empty] | Desv. | 90.07148

## 16. Pilotaje Cleaner
Pilotaje Cleaner
Condición #1
| Cu Cond. 1 |  |  |  |  | Fe
| 2025-09-01 | 2025-09-02 | 2025-09-02 | 2025-09-03 | Promedio | 2025-09-01 | 2025-09-02 | 2025-09-02 | 2025-09-03 | Promedio
| Noche | Día | Noche | Día |  | Noche | Día | Noche | Día
Alim. 1° Cl | 4.55 | 3.983 | 4.637 | 4.671 | 4.46025 | 6.21 | 5.69 | 7.25 | 6.85 | 6.5
Conc. 1° Cl | 20.99 | 23.34 | 24.03 | 22.36 | 22.68 | 16.1 | 17.3 | 20.6 | 19.6 | 18.4
Cola 1° Cl | 3.29 | 1.9 | 2.813 | 2.688 | 2.67275 | 7.26 | 5.35 | 6.81 | 6.9 | 6.58
Alim. SCV | 2.135 | 2.973 | 3.976 | 4.465 | 3.38725 | 5.82 | 8.32 | 9.24 | 8.59 | 7.9925
Conc. SCV | 4.568 | 3.952 | 4.61 | 5.78 | 4.7275 | 9.02 | 11.6 | 9.81 | 9.67 | 10.025
Conc. Cl-SCV | 17.55 | 14.98 | 15.2 | 15.03 | 15.69 | 19.6 | 18.5 | 20.8 | 15.6 | 18.625
Cola Cl-SCV | 4.552 | 4.865 | 5.19 | 4.966 | 4.89325 | 9.98 | 13.9 | 12.7 | 9.83 | 11.6025
Cola SCV | 0.226 | 0.253 | 0.228 | 0.234 | 0.23525 | 3.5 | 2.92 | 2.61 | 2.63 | 2.915
RE 1° Cl | 4.613187 | 5.859905 | 5.18223 | 4.786984 | 5.110576 | 2.592593 | 3.040422 | 2.841379 | 2.861314 | 2.833927
RE Cl-SCV | 3.841944 | 3.790486 | 3.29718 | 2.600346 | 3.382489 | 2.172949 | 1.594828 | 2.120285 | 1.613237 | 1.875325
Rp | 24.95959 | 25.32763 | 29.4483 | 29.98783 | 27.43084 | 16.8323 | 17.7792 | 25.50852 | 32.53662 | 23.16416
RE | 3.857143 | 3.760984 | 3.277981 | 3.217726 | 3.528459 | 3.1562 | 3.251318 | 2.868966 | 2.277372 | 2.888464
Rec Ro | 79.80749 | 79.80749 |  | 79.80749 | 79.80749 | 79.80749 | 79.80749 | 79.80749 | 79.80749 | 79.80749
Rec Cleaner | 96.27272 | 95.25681 | 96.53099 | 96.49265 | 96.13829 | 53.12609 | 57.80585 | 73.18307 | 74.098 | 64.55325
Rec Global | 76.83284 | 76.02208 | #VALUE! | 77.00836 | #VALUE! | 42.3986 | 46.1334 | 58.40557 | 59.13576 | 51.51833
Rp Global | 2.578346 | 2.523934 | 2.52754 | 2.63741 | 2.566808 | 3.088924 | 4.796822 | 4.865424 | 5.737199 | 4.622092
Ley Conc Final | 19.27 |  |  | 18.695 | 18.9825
Rec Scavenger | 94.06852 |  |  | 98.75737
Rec 1° Limpieza | 32.83963 |  |  | 48.25431
Rec Cl-Scv | 0.4729274 |  |  | 21.03221
Condición #2
| Cu Cond. 2 | [6 empty] | Fe
| 2025-09-22 | 2025-09-22 | 2025-09-23 | 2025-09-23 | 2025-09-24 | 2025-09-25 | Promedio | 2025-09-22 | 2025-09-22 | 2025-09-23 | 2025-09-23 | 2025-09-24 | 2025-09-25 | Promedio
| Día | Noche | Día | Noche | Día | Noche |  | Día | Noche | Día | Noche | Día | Noche
Alim. 1° Cl | 2.296 | 2.284 | 2.857 | 1.785 | 2.64 | 1.89 | 2.06375 | 5.56 | 5.21 | 8.43 | 5.29 | 7.01 | 4.9 | 5.953333
Conc. 1° Cl | 25.77 | 23.75 | 19.13 | 23.84 | 26.16 | 18.72 | 23.02 | 17.1 | 16.9 | 28 | 20.6 | 24.5 | 27.1 | 20.73333
Cola 1° Cl | 1.685 | 1.069 | 0.86 | 0.699 | 1.27 | 0.78 | 1.05825 | 6.15 | 5.99 | 4.33 | 4.59 | 4.54 | 3.55 | 5.093333
Alim. SCV | 2.085 | 1.512 | 2.128 | 1.982 | 1.81 | 1.33 | 1.72725 | 6.33 | 6.43 | 9.24 | 5.99 | 6.28 | 5.03 | 6.2
Conc. SCV | 5.92 | 5.31 | 1.984 | 3.843 | 2.27 | 2.45 | 4.38075 | 10.3 | 12.4 | 5.98 | 7.91 | 5.77 | 6.56 | 7.993333
Conc. Cl-SCV | 23.39 | 9.83 | 17.79 | 15.93 | 25.33 | 16.71 | 16.465 | 21.6 | 12.4 | 22.8 | 19.4 | 21.7 | 18 | 20.9
Cola Cl-SCV | 2.826 | 3.22 | 1.816 | 2.53 | 1.58 | 1.605 | 2.54525 | 7.32 | 8.59 | 6.68 | 6.97 | 2.6 | 5.03 | 5.63
Cola SCV | 0.154 | 0.139 | 0.258 | 0.21 | 0.12 | 0.144 | 0.16175 | 3.81 | 4.07 | 2.63 | 3.22 | 5.12 | 2.38 | 4.05
|  |  | 0.27 |  | 2.6/0.22
RE 1° Cl | 11.22387 | 10.39842 | 6.695835 | 13.35574 | 9.909091 | 9.904762 | 11.2207 | 3.07554 | 3.243762 | 3.321471 | 3.89414 | 3.495007 | 5.530612 | 3.488229
RE Cl-SCV | 3.951014 | 1.851224 | 8.966734 | 4.145199 | 11.15859 | 6.820408 | 4.191961 | 2.097087 | 1 | 3.812709 | 2.452592 | 3.760832 | 2.743902 | 2.77017
Rp | 8.769344 | 12.88211 | 14.27865 | 8.005083 | 9.834146 | 9.936828 | 9.898341 | 9.836987 | 13.68547 | 28.75558 | 12.79357 | 11.39928 | 16.13316 | 11.34328
RE | 10.70557 | 7.351138 | 6.461323 | 11.14006 | 9.751894 | 9.373016 | 9.642446 | 3.884892 | 2.380038 | 2.704626 | 3.667297 | 3.095578 | 3.673469 | 3.549256
Rec Ro | 84.37628 | 84.37628 | 84.37628 | 84.37628 | 84.37628 | 84.37628 | 84.37628 | 84.37628 | 84.37628 | 84.37628 | 84.37628 | 84.37628 | 84.37628 | 84.37628
Rec Cleaner | 93.88087 | 94.69817 | 92.25898 | 89.17707 | 95.90155 | 93.13804 | 92.72354 | 38.21563 | 32.57195 | 77.77309 | 46.91783 | 35.28735 | 59.26468 | 40.14027
Rec Global | 79.21319 | 79.90279 | 77.84469 | 75.24429 | 80.91816 | 78.58642 | 78.23667 | 32.24493 | 27.483 | 65.62204 | 39.58752 | 29.77415 | 50.00533 | 33.86887
Rp Global | 2.201489 | 3.275194 | 2.660681 | 2.586863 | 2.166276 | 3.089089 | 2.725597 | -7.422325 | -11.31474 | -2.914238 | -5.429741 | -9.499389 | -2.700164 | -7.52937
| OK | OK | problemas columnas |  | problemas columnas
|  |  | leyes más bajas |  | leyes más bajas
|  |  | L-150 |  | L-150
Ley Conc Final | 24.58 | 16.79 |  | 19.885 |  | 17.715 | 19.7425
Rec Scavenger | 95.08747 | 93.24783 |  | 94.57254 |  | 94.74141
Rec 1° Limpieza | 28.47325 | 55.70339 |  | 62.67809 |  | 61.28364
Rec Cl-Scv | 59.44581 | 58.53341 |  | 40.61676 |  | 38.15455
| Cu |  | Fe
| Promedio |  | Promedio
| #1 | #2 | #1 | #2 |  |  |  | Cond. #1 | Cond. #2
Alim. 1° Cl | 4.6105 | 2.06375 | 4.55 | 3.983 |  |  | Alim. Ro | 0.6758235 | 0.6816875
Conc. 1° Cl | 21.675 | 23.02 | 20.99 | 23.34 |  |  | Cola Ro | 0.1544118 | 0.1315
Cola 1° Cl | 2.989 | 1.05825 | 3.29 | 1.9 |  |  | Conc. Ro | 5.158353 | 3.21325
Alim. SCV | 3.3 | 1.72725 | 2.135 | 2.973 |  |  | Alim. 1° Cl | 4.6105 | 2.06375
Conc. SCV | 5.174 | 4.38075 | 4.568 | 3.952 |  |  | Conc. 1° Cl | 21.675 | 23.02
Conc. Cl-SCV | 16.29 | 16.465 | 17.55 | 14.98 |  |  | Conc. Cl-SCV | 16.29 | 16.465
Cola Cl-SCV | 4.759 | 2.54525 | 4.552 | 4.865 |  |  | Cola SCV | 0.23 | 0.16175
Cola SCV | 0.23 | 0.16175 | 0.226 | 0.253 |  |  | Conc. Final | 18.9825 | 19.7425
RE 1° Cl | 4.701225 | 11.15445 | 4.613187 | 5.859905 |  |  | Rec Ro | 79.80749 | 84.37628
RE Cl-SCV | 3.148434 | 3.758489 | 3.841944 | 3.790486 |  |  | Rec Cleaner | 96.37207 | 93.0767
[7 empty] | Rec Global | 76.91214 | 78.53466
Rp | 27.27584 | 11.66639 | 24.95959 | 25.32763 |  |  | Rp Global | 2.607423 | 2.675933
RE | 3.533239 | 7.978195 | 3.857143 | 3.760984
Rec Ro | 79.80749 | 84.37628 | 79.80749 | 79.80749
Rec Cleaner | 96.37207 | 93.0767 | 96.27272 | 95.25681
Rec Global | 76.91214 | 78.53466 | 76.83284 | 76.02208
Rp Global | 2.607423 | 2.675933 | 2.578346 | 2.523934
| Alim. 1° Cl | Conc. 1° Cl | Cola 1° Cl | Alim. SCV | Conc. SCV | Conc. Cl-SCV | Cola Cl-SCV | Cola SCV | RE 1° Cl | RE Cl-SCV | RE | Rp Cleaner | Rp Global | Rec Cleaner | Rec Global | Rec Scavenger | Ley Conc Final
Cond. 1 | 4.55 | 20.99 | 3.29 | 2.135 | 4.568 | 17.55 | 4.552 | 0.226 | 4.613187 | 3.841944 | 3.857143 | 24.95959 | 2.578346 | 96.27272 | 76.83284 | 94.06852 | 19.27
Cond. 1 | 4.671 | 22.36 | 2.688 | 4.465 | 5.78 | 15.03 | 4.966 | 0.234 | 4.786984 | 2.600346 | 3.217726 | 29.98783 | 2.63741 | 96.49265 | 77.00836 | 98.75737 | 18.695
Cond. 2 | 2.296 | 25.77 | 1.685 | 2.085 | 5.92 | 23.39 | 2.826 | 0.154 | 11.22387 | 3.951014 | 10.70557 | 8.769344 | 2.201489 | 93.88087 | 79.21319 | 80.15065 | 24.58
Cond. 2 | 2.284 | 23.75 | 1.069 | 1.512 | 5.31 | 9.83 | 3.22 | 0.139 | 10.39842 | 1.851224 | 7.351138 | 12.88211 | 3.275194 | 94.69817 | 79.90279 | 57.76058 | 16.79
Cond. 2 | 1.785 | 23.84 | 0.699 | 1.982 | 3.843 | 15.93 | 2.53 | 0.21 | 13.35574 | 4.145199 | 11.14006 | 8.005083 | 2.586863 | 89.17707 | 75.24429 | 36.2706 | 19.885
Cond. 2 | 1.89 | 18.72 | 0.78 | 1.33 | 2.45 | 16.71 | 1.605 | 0.144 | 9.904762 | 6.820408 | 9.373016 | 9.936828 | 3.089089 | 93.13804 | 78.58642 | 22.62847 | 17.715
Este gráfico no está disponible en su versión de Excel. Si edita esta forma o guarda el libro en un formato de archivo diferente, el gráfico no se podrá utilizar.
Este gráfico no está disponible en su versión de Excel. Si edita esta forma o guarda el libro en un formato de archivo diferente, el gráfico no se podrá utilizar.
Este gráfico no está disponible en su versión de Excel. Si edita esta forma o guarda el libro en un formato de archivo diferente, el gráfico no se podrá utilizar.
Día
Día
Noche
Noche
Noche
Noche
22-09-2025
22-09-2025
22-09-2025
23-09-2025
25-09-2025
Cu Cond. 2

## 16.1 AQ CBase Cleaner #2
Caso Base Etapa Cleaner
Condición #1
Turno noche 01-09-2025
| Cu % |  |  |  | Fe %
P80 | Alimentación Cl | Concentrado Cl | Concentrado SCV | Relave SCV | Alimentación Cl | Concentrado Cl | Concentrado SCV | Relave SCV
212 |  |  | 8.83 |  |  |  | 13.6
150 | 3.716 | 13.24 | 9.91 | 1.358 | 14.4 | 31.2 | 17.3 | 12.9
106 | 5.59 | 22.2 | 9.9 | 1.603 | 18.8 | 28.6 | 19.9 | 19.6
53 | 5.58 | 28.34 | 11.04 | 0.522 | 17 | 25.7 | 21 | 15.6
25 | 4.639 | 33.03 | 12.08 | 0.196 | 10.4 | 22.8 | 20.7 | 8.76
-25 | 1.566 | 23.14 | 3.278 | 0.156 | 2.92 | 12.7 | 5.87 | 2.04
Caso Base Etapa Cleaner
Condición #2
Turno día 22-09-2025
| Cu % |  |  |  | Fe %
P80 | Alimentación Cl | Concentrado Cl | Concentrado SCV | Relave SCV | Alimentación Cl | Concentrado Cl | Concentrado SCV | Relave SCV
212 | 4.741 | 11.12 | 7.92 | 1.326 | 11.1 | 26 | 14.4 | 9.02
150 | 8.66 | 16.79 | 7.27 | 0.894 | 15.7 | 25.8 | 14.7 | 18.1
106 | 10.4 | 20.58 | 6.86 | 0.632 | 17.6 | 25.3 | 16.3 | 20.9
53 | 11.94 | 25.58 | 7.99 | 0.363 | 17 | 24 | 19.2 | 15.1
25 | 10.55 | 30.17 | 8.6 | 0.242 | 14.2 | 22.6 | 18.5 | 8.9
-25 | 2.747 | 16.26 | 3.177 | 0.249 | 3.38 | 9.49 | 4.87 | 1.99

## 16.2 Cinéticas Cleaner
Circuito Cleaner
Condición #1 45 um
Cinetica STD | Tiempo, min | Tiempo acumulado, min | Masa seca, gr | Masa húmeda, gr | Cp, % | Masa acumulada, gr | Ley, Cu% | Ley acumulada, Cu% | Recuperación, Cu% | Mass Pull, % | Mass Pull acumulado, % | Ley, Fe% | Ley acumulada, Fe% | Recuperación, Fe%
Concentrado 1 |  |  | 37.18784 |  | #DIV/0! | 37.18784 | 12.7 | 12.7 | 16.68316 | 6.620719 | 6.620719 | 11.6 | 11.6 | 9.595228
Concentrado 2 |  |  | 14.91588 |  | #DIV/0! | 52.10372 | 12.97 | 12.77729 | 23.51697 | 2.655542 | 9.276262 | 12 | 11.71451 | 13.57654
Concentrado 3 |  |  | 24.19487 |  | #DIV/0! | 76.2986 | 13.24 | 12.92402 | 34.83276 | 4.307522 | 13.58378 | 12.2 | 11.86846 | 20.14222
Concentrado 4 |  |  | 84.14773 |  | #DIV/0! | 160.4463 | 14.55 | 13.77678 | 78.08206 | 14.9812 | 28.56498 | 14.9 | 13.45838 | 48.03071
Concentrado 5 |  |  | 62.21115 |  | #DIV/0! | 222.6575 | 6.86 | 11.84421 | 93.15736 | 11.07573 | 39.64072 | 13.5 | 13.47001 | 66.71164
Concentrado 6 |  |  | 56.18341 |  | #DIV/0! | 278.8409 | 2.159 | 9.892748 | 97.4422 | 10.00259 | 49.6433 | 8.01 | 12.36988 | 76.72171
Relave |  |  | 282.8479 |  | #DIV/0! | 561.6888 | 0.256 | 5.04 | 100 | 50.3567 | 100 | 3.7 | 8.004014 | 100
Alimentación |  |  | 561.6888 |  | #DIV/0! |  | 5.04
Cabeza Medida | [6 empty] | 5.04
Cabeza Calculada | [6 empty] | 7.626257e-09 | 5.04
Error | [7 empty] | #DIV/0!
Condición #2 45 um
Cinetica STD | Tiempo, min | Tiempo acumulado, min | Masa seca, gr | Masa húmeda, gr | Cp, % | Masa acumulada, gr | Ley, Cu% | Ley acumulada, Cu% | Recuperación, Cu% | Mass Pull, % | Mass Pull acumulado, % | Ley, Fe% | Ley acumulada, Fe% | Recuperación, Fe%
Concentrado 1 |  |  | 33.55985 |  | #DIV/0! | 33.55985 | 11.11 | 11.11 | 17.61991 | 5.125792 | 5.125792 | 12 | 12 | 6.887865
Concentrado 2 |  |  | 14.42211 |  | #DIV/0! | 47.98196 | 10.05 | 10.79139 | 24.4695 | 2.202774 | 7.328565 | 11.9 | 11.96994 | 9.823211
Concentrado 3 |  |  | 23.01616 |  | #DIV/0! | 70.99812 | 9.51 | 10.37599 | 34.81337 | 3.515393 | 10.84396 | 11.8 | 11.91485 | 14.46835
Concentrado 4 |  |  | 62.38709 |  | #DIV/0! | 133.3852 | 12.29 | 11.27121 | 71.04737 | 9.528746 | 20.3727 | 16.1 | 13.87233 | 31.64759
Concentrado 5 |  |  | 59.21269 |  | #DIV/0! | 192.5979 | 6.26 | 9.730556 | 88.56433 | 9.0439 | 29.4166 | 14 | 13.91158 | 45.82596
Concentrado 6 |  |  | 58.50964 |  | #DIV/0! | 251.1075 | 2.294 | 7.997792 | 94.90727 | 8.936519 | 38.35312 | 10.4 | 13.09336 | 56.2334
Relave |  |  | 403.6176 |  | #DIV/0! | 654.7251 | 0.267 | 3.232 | 100 | 61.64688 | 100 | 6.34 | 8.930125 | 100
Alimentación |  |  | 654.7251 |  | #DIV/0! |  | 3.232
Cabeza Medida | [6 empty] | 3.232
Cabeza Calculada | [6 empty] | 2.186957e-10 | 3.232
Error | [7 empty] | #DIV/0!
Condición #2 35 um
Cinetica STD | Tiempo, min | Tiempo acumulado, min | Masa seca, gr | Masa húmeda, gr | Cp, % | Masa acumulada, gr | Ley, Cu% | Ley acumulada, Cu% | Recuperación, Cu% | Mass Pull, % | Mass Pull acumulado, % | Ley, Fe% | Ley acumulada, Fe% | Recuperación, Fe%
Concentrado 1 |  |  | 33.72758 |  | #DIV/0! | 33.72758 | 14.31 | 14.31 | 23.01378 | 5.197802 | 5.197802 | 14.5 | 14.5 | 8.161454
Concentrado 2 |  |  | 14.44749 |  | #DIV/0! | 48.17506 | 12.3 | 13.70721 | 31.48724 | 2.226522 | 7.424323 | 13.5 | 14.2001 | 11.41638
Concentrado 3 |  |  | 23.07455 |  | #DIV/0! | 71.24961 | 11.42 | 12.96649 | 44.05224 | 3.556049 | 10.98037 | 13.3 | 13.9086 | 16.5379
Concentrado 4 |  |  | 62.80198 |  | #DIV/0! | 134.0516 | 11.15 | 12.11548 | 77.44185 | 9.678496 | 20.65887 | 15.1 | 14.46676 | 32.36366
Concentrado 5 |  |  | 59.29636 |  | #DIV/0! | 193.3479 | 4.974 | 9.925315 | 91.50547 | 9.13824 | 29.79711 | 14 | 14.32361 | 46.21751
Concentrado 6 |  |  | 58.43977 |  | #DIV/0! | 251.7877 | 1.669 | 8.009029 | 96.15627 | 9.006231 | 38.80334 | 10.3 | 13.38974 | 56.26275
Relave |  |  | 397.0938 |  | #DIV/0! | 648.8816 | 0.203 | 3.232 | 100 | 61.19666 | 100 | 6.6 | 9.234644 | 100
Alimentación |  |  | 648.8816 |  | #DIV/0! |  | 3.232
Cabeza Medida | [6 empty] | 3.232
Cabeza Calculada | [6 empty] | 2.531061e-11 | 3.232
Error | [7 empty] | #DIV/0!
Tiempos SKT
0
0.75
2
8
30
Leyes tan bajas?
Vale la pena remolienda a 35?

## 17. Jms - Pre Rougher
Pruebas Jameson - Pre rougher
Alimentación Rougher A Planta Piloto Compósito Global Futuro
Cinetica Rougher 1 | Tiempo, min | Tiempo acumulado, min | Masa seca, gr | Masa húmeda, gr | Cp, % | Masa acumulada, gr | Ley, Cu% | Ley acumulada, Cu% | Recuperación, Cu% | Mass Pull, % | Mass Pull acumulado, % | Ley, Fe% | Ley acumulada, Fe% | Recuperación, Fe%
Concentrado 1 | 0.5 | 0.5 | 32.4 | 150.4 | 21.54255 | 32.4 | 12.97 | 12.97 | 43.57421 | 2.173476 | 2.173476 | 14.6 | 14.6 | 16.232
Concentrado 2 | 1 | 1.5 | 14 | 84.9 | 16.48999 | 46.4 | 9.01 | 11.77517 | 56.65389 | 0.9391561 | 3.112632 | 11.3 | 13.60431 | 21.66051
Concentrado 3 | 2 | 3.5 | 21.9 | 156.6 | 13.98467 | 68.3 | 6.29 | 10.01638 | 70.93755 | 1.469108 | 4.58174 | 9.28 | 12.21775 | 28.63425
Concentrado 4 | 8 | 11.5 | 63 | 610.7 | 10.31603 | 131.3 | 1.905 | 6.124402 | 83.38212 | 4.226202 | 8.807943 | 5.24 | 8.869703 | 39.96206
Concentrado 5 | 16 | 27.5 | 55.6 | 641.9 | 8.661785 | 186.9 | 0.514 | 4.45539 | 86.34547 | 3.729791 | 12.53773 | 2.86 | 7.081905 | 45.41857
Relave |  |  | 1303.8 | 5519.6 | 23.62128 | 1490.7 | 0.101 | 0.6469418 | 100 | 87.46227 | 100 | 1.22 | 1.95495 | 100
Alimentación |  |  | 1490.7 | 7164.1 | 20.80792
Cabeza Medida | [7 empty] | 0.648
Cabeza Calculada | [7 empty] | 0.6469418
Error | [7 empty] | 0.1633%
Alimentación Rougher A Planta Piloto Compósito Global Futuro
T. Dilución 1 | Tiempo, min | Tiempo acumulado, min | Masa seca, gr | Masa húmeda, gr | Cp, % | Masa acumulada, gr | Ley, Cu% | Ley acumulada, Cu% | Recuperación, Cu% | Mass Pull, % | Mass Pull acumulado, % | Ley, Fe% | Ley acumulada, Fe% | Recuperación, Fe%
Concentrado 1 | 0.5 | 0.5 | 7.2 | 35 | 20.57143 | 7.2 | 23.22 | 23.22 | 19.53039 | 0.515132 | 0.515132 | 20.2 | 20.2 | 5.04308
Concentrado 2 | 0.5 | 1 | 2.6 | 16.3 | 15.95092 | 9.8 | 21.53 | 22.77163 | 26.06973 | 0.1860199 | 0.7011519 | 20.9 | 20.38571 | 6.9273
Concentrado 3 | 1 | 2 | 4.8 | 36.6 | 13.11475 | 14.6 | 20.5 | 22.02479 | 37.56479 | 0.3434213 | 1.044573 | 20.6 | 20.45616 | 10.35593
Concentrado 4 | 4 | 6 | 8.2 | 132 | 6.212121 | 22.8 | 15.37 | 19.6314 | 52.28806 | 0.5866781 | 1.631251 | 18.6 | 19.7886 | 15.6445
Concentrado 5 | 4 | 10 | 4.8 | 164.8 | 2.912621 | 27.6 | 11.03 | 18.13551 | 58.47296 | 0.3434213 | 1.974673 | 20.7 | 19.9471 | 19.08978
Relave Stage 3 |  |  | 29.7 | 866.4 | 3.427978 | 57.3 | 6.22 | 11.95941 | 80.05354 | 2.12492 | 4.099592 | 16.2 | 18.00489 | 35.77313
Relave Stage 2 | 14 |  | 115.2 | 2483.4 | 4.638802 | 172.5 | 0.291 | 4.16694 | 83.96971 | 8.242112 | 12.3417 | 2.04 | 7.343119 | 43.92195
Relave Stage 1 | 16 |  | 1225.2 | 5484.3 | 22.34013 | 1397.7 | 0.112 | 0.6124487 | 100 | 87.6583 | 100 | 1.32 | 2.063356 | 100
Alimentación |  |  | 1397.7 | 9218.8 | 15.16141
Cabeza Medida | [7 empty] | 0.648
Cabeza Calculada | [7 empty] | 0.6124487
Error | [7 empty] | 5.486%
Cp, %
Etapa 1 | 17.27624
Etapa 2 | 3.468452
Etapa 3 | 4.57997
Alimentación Rougher A Planta Piloto Compósito Global Futuro
T. Desgaste 1 L-150 | Tiempo, min | Tiempo acumulado, min | Masa seca, gr | Masa húmeda, gr | Cp, % | Masa acumulada, gr | Ley, Cu% | Ley acumulada, Cu% | Recuperación, Cu% | Mass Pull, % | Mass Pull acumulado, % | Ley, Fe% | Ley acumulada, Fe% | Recuperación, Fe%
Concentrado 1 | 5 | 5 | 148.8 | 2578.9 | 5.769902 | 148.8 | 17.85 | 17.85 | 25.70541 | 0.8456948 | 0.8456948 | 16.9 | 16.9 | 6.989356
Concentrado 2 | 5 | 10 | 137.7 | 2589.2 | 5.318245 | 286.5 | 17.21 | 17.5424 | 48.64037 | 0.7826087 | 1.628303 | 17.1 | 16.99613 | 13.53387
Concentrado 3 | 5 | 15 | 59.6 | 2560 | 2.328125 | 346.1 | 10.79 | 16.3796 | 54.86411 | 0.3387326 | 1.967036 | 14.4 | 16.54906 | 15.91925
Concentrado 4 | 5 | 20 | 56.2 | 2820.8 | 1.992343 | 402.3 | 6.24 | 14.96313 | 58.25805 | 0.3194089 | 2.286445 | 9.52 | 15.56712 | 17.40628
Concentrado 5 | 5 | 25 | 46.1 | 2635.4 | 1.74926 | 448.4 | 4.701 | 13.90808 | 60.35542 | 0.2620063 | 2.548451 | 7.95 | 14.78401 | 18.42491
Concentrado 6 | 5 | 30 | 45 | 2656.7 | 1.693831 | 493.4 | 4.732 | 13.07119 | 62.41624 | 0.2557545 | 2.804206 | 7.73 | 14.14065 | 19.39171
Concentrado 7 | 5 | 35 | 40.1 | 2311 | 1.73518 | 533.5 | 7.2 | 12.62989 | 65.21046 | 0.2279057 | 3.032111 | 9.47 | 13.78959 | 20.44717
Concentrado 8 | 15 | 50 | 241.5 | 5507 | 4.385328 | 775 | 3.602 | 9.816681 | 73.62914 | 1.372549 | 4.40466 | 5.69 | 11.26565 | 24.26641
Relave |  |  | 16820 | 145000 | 11.6 | 17595 | 0.162 | 0.5872559 | 100 | 95.59534 | 100 | 1.62 | 2.044858 | 100
Alimentación |  |  | 17595 | 168659 | 10.43229
Cabeza Medida | [7 empty] | 0.626
Cabeza Calculada | [7 empty] | 0.5872559
Error | [7 empty] | 6.189%
Cinetica Rougher 1 | Cp, % | Ley acumulada, Cu% | Recuperación, Cu% | Mass Pull acumulado, %
Concentrado 1 | 21.54255 | 12.97 | 43.57421 | 2.173476
Concentrado 2 | 16.48999 | 11.77517 | 56.65389 | 3.112632
Concentrado 3 | 13.98467 | 10.01638 | 70.93755 | 4.58174
Concentrado 4 | 10.31603 | 6.124402 | 83.38212 | 8.807943
Concentrado 5 | 8.661785 | 4.45539 | 86.34547 | 12.53773
Relave | 23.62128 | 0.6469418 | 100 | 100
T. Dilución 1 | Cp, % | Ley acumulada, Cu% | Recuperación, Cu% | Mass Pull acumulado, %
Concentrado 1 | 20.57143 | 23.22 | 19.53039 | 0.515132
Concentrado 2 | 15.95092 | 22.77163 | 26.06973 | 0.7011519
Concentrado 3 | 13.11475 | 22.02479 | 37.56479 | 1.044573
Concentrado 4 | 6.212121 | 19.6314 | 52.28806 | 1.631251
Concentrado 5 | 2.912621 | 18.13551 | 58.47296 | 1.974673
Relave Stage 3 | 3.427978 | 11.95941 | 80.05354 | 4.099592
Relave Stage 2 | 4.638802 | 4.16694 | 83.96971 | 12.3417
Relave Stage 1 | 22.34013 | 0.6124487 | 100 | 100
T. Desgaste 1 L-150 | Cp, % | Ley acumulada, Cu% | Recuperación, Cu% | Mass Pull acumulado, %
Concentrado 1 | 5.769902 | 17.85 | 25.70541 | 0.8456948
Concentrado 2 | 5.318245 | 17.5424 | 48.64037 | 1.628303
Concentrado 3 | 2.328125 | 16.3796 | 54.86411 | 1.967036
Concentrado 4 | 1.992343 | 14.96313 | 58.25805 | 2.286445
Concentrado 5 | 1.74926 | 13.90808 | 60.35542 | 2.548451
Concentrado 6 | 1.693831 | 13.07119 | 62.41624 | 2.804206
Concentrado 7 | 1.73518 | 12.62989 | 65.21046 | 3.032111
Concentrado 8 | 4.385328 | 9.816681 | 73.62914 | 4.40466
Relave | 11.6 | 0.5872559 | 100 | 100
1ra Etapa 1
1ra Etapa 2
1ra Etapa 3
Cola 1
Cola 2
Cola 3
Conc 1
Conc 2
Conc 3
Conc 4
Conc 5

## 17.1 Jms - PR - T. Desgaste
Pruebas de Desgaste
Jameson Pre Rougher
Condiciones de Operación | [8 empty] | Air | Agua en conc. | Flujo pulpa | razon | Vel. Sup. Gas | Agua de lavado | Vel. Sup. Agua
N° Concen. | Presión Alim. | Aire | Vacío | WW | Altura espuma | Tiempo Flot. | pH | ORP | Flujo aire | Qwc | Downcomer | Aire/pulpa | Jg | W | Jb
| [kPa] | [m3/h] | [kPa] | [l/h] | [mm] | [min] |  |  | [cm3/s] | L/h | [m3/h] | A/P | cm/s | Qww/Qwc | cm/s | Rec Cu % | Cu %
Acond.
Con 1 | 150 | 0.4 | -28 | 100 | 670 | 5 | 10.26 | -14.4 | 111.1112 | 17.11608 | 1.22379 | 0.3268536 | 0.9662672 | 5.842458 | 0.7207915 | 25.70541 | 17.85
Con 2 | 150 | 0.4 | -28 | 100 | 490 | 5 | 10.27 | -16.2 | 111.1112 | 15.83928 | 1.22379 | 0.3268536 | 0.9662672 | 6.313418 | 0.7318951 | 48.64037 | 17.5424
Con 3 | 150 | 0.4 | -29 | 100 | 530 | 5 | 10.21 | -13.9 | 111.1112 | 6.855636 | 1.227222 | 0.3259393 | 0.9662672 | 14.58654 | 0.8100204 | 54.86411 | 16.3796
Con 4 | 150 | 0.6 | -21 | 100 | 670 | 5 | 10.2 | -12.3 | 166.6668 | 6.464543 | 1.199485 | 0.5002147 | 1.449401 | 15.469 | 0.8134215 | 58.25805 | 14.96313
Con 5 | 150 | 0.6 | -28 | 100 | 640 | 5 | 10.22 | -14.2 | 166.6668 | 5.302765 | 1.22379 | 0.4902804 | 1.449401 | 18.85808 | 0.8235248 | 60.35542 | 13.90808
Con 6 | 150 | 0.8 | -29 | 100 | 690 | 5 | 10.26 | -13 | 222.2224 | 5.176235 | 1.227222 | 0.6518786 | 1.932534 | 19.31906 | 0.8246251 | 62.41624 | 13.07119
Con 7 | 150 | 0.8 | -20 | 50 | 640 | 5 | 10.27 | -14.1 | 222.2224 | 4.612601 | 1.195973 | 0.6689117 | 1.932534 | 10.83987 | 0.3947069 | 65.21046 | 12.62989
Con 8 | 150 | 1.2 | -22 | 0 | 630 | 15 | 10.24 | -13.6 | 333.3336 | 9.25971 | 1.202987 | 0.9975169 | 2.898801 | 0 | -0.08052612 | 73.62914 | 9.816681
Criterios QAQC
| Profundidad de la espuma (mm) |  |  | Razón (Aire/Alim.) |  |  | Jg (cm/s) |  |  | Razón agua de lavado
Etapa | profundo | Poco profundo |  |  |  |  | Etapa | Rango |  | ww/wc
Rougher | 300 | 100 |  | Etapa | Rango |  | Rougher | [1 - 2] |  | Etapa | Rango
Cleaner | 500 | 200 |  | Rougher | [0,3 - 0,9] |  | Cleaner | [0,4 - 0,8] |  | Rougher | [0,5 -1]
Scavenger | 250 | 50 |  | Cleaner | [0,3 - 0,9] |  | Scavenger | [1 - 2] |  | Cleaner | [0,5 -1]
|  |  |  | Scavenger | [0,3 - 0,9] |  |  |  |  | Scavenger | [0,5 -1]

## 18. Jms - Ro-SCV
Pruebas Jameson - Cola rougher
Condición #1
Relave Rougher Planta Piloto Compósito Global Futuro
Cinetica Convencional | Tiempo, min | Tiempo acumulado, min | Masa seca, gr | Masa húmeda, gr | Cp, % | Masa acumulada, gr | Ley, Cu% | Ley acumulada, Cu% | Recuperación, Cu% | Mass Pull, % | Mass Pull acumulado, % | Ley, Fe% | Ley acumulada, Fe% | Recuperación, Fe%
Concentrado 1 | 0.5 | 0.5 | 37.4 | 201.3 | 18.57923 | 37.4 | 0.498 | 0.498 | 6.926402 | 1.99095 | 1.99095 | 11 | 11 | 13.81136
Concentrado 2 | 1 | 1.5 | 20.5 | 122.4 | 16.74837 | 57.9 | 0.438 | 0.4767565 | 10.26554 | 1.091296 | 3.082246 | 9.11 | 10.33083 | 20.08102
Concentrado 3 | 2 | 3.5 | 21.9 | 147.1 | 14.88783 | 79.8 | 0.497 | 0.482312 | 14.31323 | 1.165824 | 4.24807 | 10.3 | 10.32237 | 27.65377
Concentrado 4 | 8 | 11.5 | 58.1 | 443.6 | 13.09739 | 137.9 | 0.543 | 0.5078811 | 26.04552 | 3.092893 | 7.340964 | 7.39 | 9.086904 | 42.06804
Concentrado 5 | 16 | 27.5 | 49.7 | 558.4 | 8.90043 | 187.6 | 0.463 | 0.4959909 | 34.60297 | 2.645728 | 9.986692 | 2.74 | 7.405448 | 46.63975
Relave |  |  | 1690.9 | 5690.3 | 29.71548 | 1878.5 | 0.104 | 0.1431469 | 100 | 90.01331 | 100 | 0.94 | 1.585684 | 100
Alimentación |  |  | 1878.5 | 7163.1 | 26.22468
Cabeza Medida | [7 empty] | 0.133
Cabeza Calculada | [7 empty] | 0.1431469
Error | [7 empty] | -7.629%
Relave Rougher Planta Piloto Compósito Global Futuro
T. Dilución | Tiempo, min | Tiempo acumulado, min | Masa seca, gr | Masa húmeda, gr | Cp, % | Masa acumulada, gr | Ley, Cu% | Ley acumulada, Cu% | Recuperación, Cu% | Mass Pull, % | Mass Pull acumulado, % | Ley, Fe% | Ley acumulada, Fe% | Recuperación, Fe%
Concentrado 1 | 0.5 | 0.5 | 20.3 | 50.8 | 39.96063 | 20.3 | 1.512 | 1.512 | 5.695835 | 0.5237223 | 0.5237223 | 35.8 | 35.8 | 13.68928
Concentrado 2 | 0.5 | 1 | 5.3 | 15.5 | 34.19355 | 25.6 | 1.317 | 1.471629 | 6.991137 | 0.1367354 | 0.6604577 | 37.3 | 36.11055 | 17.41307
Concentrado 3 | 1 | 2 | 6.6 | 24.6 | 26.82927 | 32.2 | 1.432 | 1.463506 | 8.745004 | 0.1702742 | 0.8307319 | 36.5 | 36.19037 | 21.9508
Concentrado 4 | 4 | 6 | 16 | 96.2 | 16.63202 | 48.2 | 1.544 | 1.490226 | 13.32934 | 0.412786 | 1.243518 | 32.7 | 35.03174 | 31.80608
Concentrado 5 | 4 | 10 | 9.4 | 130.5 | 7.203065 | 57.6 | 1.972 | 1.568849 | 16.76923 | 0.2425118 | 1.48603 | 23.5 | 33.14983 | 35.96708
Relave Stage 3 |  |  | 36.2 | 1564.2 | 2.314282 | 93.8 | 0.988 | 1.344683 | 23.40628 | 0.9339284 | 2.419958 | 6.29 | 22.78388 | 40.25612
Relave Stage 2 | 14 |  | 300.1 | 4596.8 | 6.528455 | 393.9 | 0.157 | 0.4398248 | 32.14958 | 7.742318 | 10.16228 | 1.17 | 6.316946 | 46.86996
Relave Stage 1 | 16 |  | 3482.2 | 5645.9 | 61.67661 | 3876.1 | 0.105 | 0.1390258 | 100 | 89.83772 | 100 | 0.81 | 1.369631 | 100
Alimentación |  |  | 3876.1 | 12124.5 | 31.96915
Cabeza Medida | [7 empty] | 0.133
Cabeza Calculada | [7 empty] | 0.1390258
Error | [7 empty] | -4.531%
Relave Rougher Planta Piloto Compósito Global Futuro
T. Desgaste L-150 | Tiempo, min | Tiempo acumulado, min | Masa seca, gr | Masa húmeda, gr | Cp, % | Masa acumulada, gr | Ley, Cu% | Ley acumulada, Cu% | Recuperación, Cu% | Mass Pull, % | Mass Pull acumulado, % | Ley, Fe% | Ley acumulada, Fe% | Recuperación, Fe%
Concentrado 1 | 5 | 5 | 214.1 | 4278.4 | 5.004207 | 214.1 | 1.695 | 1.695 | 8.069429 | 0.7334076 | 0.7334076 | 27.4 | 27.4 | 12.37465
Concentrado 2 | 5 | 10 | 142.3 | 2800.2 | 5.08178 | 356.4 | 1.744 | 1.714564 | 13.58776 | 0.487454 | 1.220862 | 22.9 | 25.60328 | 19.2486
Concentrado 3 | 5 | 15 | 78.4 | 2235.5 | 3.507045 | 434.8 | 1.577 | 1.68976 | 16.33695 | 0.2685621 | 1.489424 | 21.2 | 24.80931 | 22.75464
Concentrado 4 | 5 | 20 | 125.8 | 1779.7 | 7.068607 | 560.6 | 0.792 | 1.4883 | 18.5524 | 0.4309326 | 1.920356 | 13.6 | 22.29392 | 26.36363
Concentrado 5 | 5 | 25 | 211.8 | 2400.2 | 8.824265 | 772.4 | 0.592 | 1.242526 | 21.34047 | 0.7255288 | 2.645885 | 7.05 | 18.11388 | 29.51341
Concentrado 6 | 5 | 30 | 88.4 | 2567.3 | 3.443306 | 860.8 | 0.63 | 1.179622 | 22.57884 | 0.3028175 | 2.948703 | 6.26 | 16.89654 | 30.68074
Concentrado 7 | 5 | 35 | 133.1 | 1668.3 | 7.978181 | 993.9 | 0.384 | 1.073075 | 23.71533 | 0.455939 | 3.404642 | 4.9 | 15.29 | 32.05649
Concentrado 8 | 15 | 50 | 187.6 | 1963.9 | 9.552421 | 1181.5 | 0.967 | 1.056232 | 27.74914 | 0.6426308 | 4.047272 | 17.9 | 15.70442 | 39.14005
Relave |  |  | 28011 | 131000 | 21.38244 | 29192.5 | 0.116 | 0.1540538 | 100 | 95.95273 | 100 | 1.03 | 1.623914 | 100
Alimentación |  |  | 29192.5 | 150693.5 | 19.3721
Cabeza Medida | [7 empty] | 0.172
Cabeza Calculada | [7 empty] | 0.1540538
Error | [7 empty] | 10.43%
Cinetica Rougher 1 | Cp, % | Ley acumulada, Cu% | Recuperación, Cu% | Mass Pull acumulado, %
Concentrado 1 | 18.57923 | 0.498 | 6.926402 | 1.99095
Concentrado 2 | 16.74837 | 0.4767565 | 10.26554 | 3.082246
Concentrado 3 | 14.88783 | 0.482312 | 14.31323 | 4.24807
Concentrado 4 | 13.09739 | 0.5078811 | 26.04552 | 7.340964
Concentrado 5 | 8.90043 | 0.4959909 | 34.60297 | 9.986692
Relave | 29.71548 | 0.1431469 | 100 | 100
T. Dilución 1 | Cp, % | Ley acumulada, Cu% | Recuperación, Cu% | Mass Pull acumulado, %
Concentrado 1 | 39.96063 | 1.512 | 5.695835 | 0.5237223
Concentrado 2 | 34.19355 | 1.471629 | 6.991137 | 0.6604577
Concentrado 3 | 26.82927 | 1.463506 | 8.745004 | 0.8307319
Concentrado 4 | 16.63202 | 1.490226 | 13.32934 | 1.243518
Concentrado 5 | 7.203065 | 1.568849 | 16.76923 | 1.48603
Relave Stage 3 | 2.314282 | 1.344683 | 23.40628 | 2.419958
Relave Stage 2 | 6.528455 | 0.4398248 | 32.14958 | 10.16228
Relave Stage 1 | 61.67661 | 0.1390258 | 100 | 100
T. Desgaste 1 L-150 | Cp, % | Ley acumulada, Cu% | Recuperación, Cu% | Mass Pull acumulado, %
Concentrado 1 | 5.004207 | 1.695 | 8.069429 | 0.7334076
Concentrado 2 | 5.08178 | 1.714564 | 13.58776 | 1.220862
Concentrado 3 | 3.507045 | 1.68976 | 16.33695 | 1.489424
Concentrado 4 | 7.068607 | 1.4883 | 18.5524 | 1.920356
Concentrado 5 | 8.824265 | 1.242526 | 21.34047 | 2.645885
Concentrado 6 | 3.443306 | 1.179622 | 22.57884 | 2.948703
Concentrado 7 | 7.978181 | 1.073075 | 23.71533 | 3.404642
Concentrado 8 | 9.552421 | 1.056232 | 27.74914 | 4.047272
Relave | 21.38244 | 0.1540538 | 100 | 100
Condición #2
Relave Rougher Planta Piloto Compósito Global Futuro
Cinetica Convencional | Tiempo, min | Tiempo acumulado, min | Masa seca, gr | Masa húmeda, gr | Cp, % | Masa acumulada, gr | Ley, Cu% | Ley acumulada, Cu% | Recuperación, Cu% | Mass Pull, % | Mass Pull acumulado, % | Ley, Fe% | Ley acumulada, Fe% | Recuperación, Fe%
Concentrado 1 | 0.5 | 0.5 | 24.7 | 127.6 | 19.35737 | 24.7 | 1.696 | 1.696 | 15.09432 | 1.259561 | 1.259561 | 12.8 | 12.8 | 15.47232
Concentrado 2 | 1 | 1.5 | 11.9 | 64.9 | 18.3359 | 36.6 | 1.489 | 1.628697 | 21.47891 | 0.6068332 | 1.866395 | 8.81 | 11.5027 | 20.60296
Concentrado 3 | 2 | 3.5 | 14.2 | 101.2 | 14.03162 | 50.8 | 0.876 | 1.418297 | 25.96102 | 0.7241203 | 2.590515 | 5.83 | 9.917028 | 24.65436
Concentrado 4 | 8 | 11.5 | 56 | 503.6 | 11.11994 | 106.8 | 0.611 | 0.9949953 | 38.2898 | 2.855686 | 5.446201 | 2.72 | 6.143305 | 32.10864
Concentrado 5 | 16 | 27.5 | 56.2 | 567 | 9.911817 | 163 | 0.36 | 0.7760583 | 45.57984 | 2.865885 | 8.312086 | 1.33 | 4.483748 | 35.76658
Relave |  |  | 1798 | 6157.2 | 29.20159 | 1961 | 0.084 | 0.1415245 | 100 | 91.68791 | 100 | 0.73 | 1.042015 | 100
Alimentación |  |  | 1961 | 7521.5 | 26.07193
Cabeza Medida | [6 empty] | 0.145 | 0.145
Cabeza Calculada | [6 empty] | 0.1415245 | 0.1415245
Error | [6 empty] | 2.397% | 2.397%
Relave Rougher Planta Piloto Compósito Global Futuro
T. Dilución 2 | Tiempo, min | Tiempo acumulado, min | Masa seca, gr | Masa húmeda, gr | Cp, % | Masa acumulada, gr | Ley, Cu% | Ley acumulada, Cu% | Recuperación, Cu% | Mass Pull, % | Mass Pull acumulado, % | Ley, Fe% | Ley acumulada, Fe% | Recuperación, Fe%
Concentrado 1 | 0.5 | 0.5 | 20.3 | 81.4 | 24.93857 | 20.3 | 3.215 | 3.215 | 13.05609 | 0.5169472 | 0.5169472 | 25.8 | 25.8 | 12.68753
Concentrado 2 | 0.5 | 1 | 10.5 | 30.3 | 34.65347 | 30.8 | 3.322 | 3.251477 | 20.034 | 0.2673865 | 0.7843337 | 23.6 | 25.05 | 18.69045
Concentrado 3 | 1 | 2 | 9.6 | 73.2 | 13.11475 | 40.4 | 3.274 | 3.256829 | 26.32162 | 0.2444676 | 1.028801 | 22.8 | 24.51535 | 23.99279
Concentrado 4 | 4 | 6 | 14.6 | 256.8 | 5.685358 | 55 | 2.0818 | 2.944912 | 32.40196 | 0.3717945 | 1.400596 | 13.6 | 21.61782 | 28.80288
Concentrado 5 | 4 | 10 | 4.5 | 271 | 1.660517 | 59.5 | 0.774532 | 2.780766 | 33.09921 | 0.1145942 | 1.51519 | 5.26 | 20.38067 | 29.37628
Relave Stage 3 |  |  | 18.3 | 1335.7 | 1.370068 | 77.8 | 0.383 | 2.216767 | 34.50134 | 0.4660165 | 1.981207 | 1.78 | 16.00545 | 30.16538
Relave Stage 2 | 14 |  | 215.2 | 3516.2 | 6.120243 | 293 | 0.103 | 0.6642665 | 38.93554 | 5.48015 | 7.461356 | 0.9 | 4.910935 | 34.85725
Relave Stage 1 | 16 |  | 3633.9 | 12567.6 | 28.91483 | 3926.9 | 0.084 | 0.1272957 | 100 | 92.53864 | 100 | 0.74 | 1.051208 | 100
Alimentación |  |  | 3926.9 | 18132.2 | 21.65705
Cabeza Medida | [7 empty] | 0.145 |  |  |  | 1.04
Cabeza Calculada | [7 empty] | 0.1272957
Error | [7 empty] | 12.21%
Relave Rougher Planta Piloto Compósito Global Futuro
T. Desgaste 2 L-150 | Tiempo, min | Tiempo acumulado, min | Masa seca, gr | Masa húmeda, gr | Cp, % | Masa acumulada, gr | Ley, Cu% | Ley acumulada, Cu% | Recuperación, Cu% | Mass Pull, % | Mass Pull acumulado, % | Ley, Fe% | Ley acumulada, Fe% | Recuperación, Fe%
Concentrado 1 | 5 | 5 | 22.7 | 1268.5 | 1.789515 | 22.7 | 3.544 | 3.544 | 1.865326 | 0.07707247 | 0.07707247 | 27.1 | 27.1 | 1.738259
Concentrado 2 | 5 | 10 | 36.6 | 1590.2 | 2.301597 | 59.3 | 3.467 | 3.496476 | 4.807512 | 0.1242666 | 0.2013391 | 29.8 | 28.76644 | 4.820147
Concentrado 3 | 5 | 15 | 47.9 | 1508 | 3.176393 | 107.2 | 3.944 | 3.696442 | 9.187849 | 0.1626331 | 0.3639722 | 20.2 | 24.93871 | 7.554197
Concentrado 4 | 5 | 20 | 79 | 2314 | 3.414002 | 186.2 | 3.102 | 3.444235 | 14.86989 | 0.2682258 | 0.632198 | 28.6 | 26.49211 | 13.93849
Concentrado 5 | 5 | 25 | 112.9 | 4807.3 | 2.348512 | 299.1 | 2.637 | 3.139532 | 21.77291 | 0.3833252 | 1.015523 | 12.8 | 21.3238 | 18.0219
Concentrado 6 | 5 | 30 | 375.3 | 4624.2 | 8.115998 | 674.4 | 0.797 | 1.835925 | 28.70832 | 1.274242 | 2.289765 | 2.48 | 10.83733 | 20.65186
Concentrado 7 | 5 | 35 | 833.2 | 7874.7 | 10.58072 | 1507.6 | 0.279 | 0.9754648 | 34.09831 | 2.828933 | 5.118698 | 1.36 | 5.599526 | 23.85376
Concentrado 8 | 15 | 50 | 3145.2 | 22540 | 13.95386 | 4652.8 | 0.47 | 0.6337807 | 68.37362 | 10.67878 | 15.79748 | 2.26 | 3.342073 | 43.93896
Relave |  |  | 24800 | 141 | 17588.65 | 29452.8 | 0.055 | 0.1464328 | 100 | 84.20252 | 100 | 0.8 | 1.201583 | 100
Alimentación |  |  | 29452.8 | 46667.9 | 63.11147
Cabeza Medida | [7 empty] | 0.145
Cabeza Calculada | [7 empty] | 0.1464328
Error | [7 empty] | -0.9881%
[10 empty] | MP | 4
[10 empty] | Ley | 1.405695
[10 empty] | ton/h | 7000
[10 empty] | Ley alim | 0.66
Cinetica Rougher 1 | Cp, % | Ley acumulada, Cu% | Recuperación, Cu% | Mass Pull acumulado, % | [5 empty] | RP Ro | 19
Concentrado 1 | 19.35737 | 1.696 | 15.09432 | 1.259561 | [5 empty] | Rec Ro | 82
Concentrado 2 | 18.3359 | 1.628697 | 21.47891 | 1.866395 | [5 empty] | Rec global | 80
Concentrado 3 | 14.03162 | 1.418297 | 25.96102 | 2.590515 | [5 empty] | RP global | 2.7
Concentrado 4 | 11.11994 | 0.9949953 | 38.2898 | 5.446201
Concentrado 5 | 9.911817 | 0.7760583 | 45.57984 | 8.312086 | [5 empty] | Masa conc | 189
Relave | 29.20159 | 0.1415245 | 100 | 100 | [5 empty] | Masa Cu alim | 46.2
[10 empty] | Masa Cu CB | 36.96
T. Dilución 1 | Cp, % | Ley acumulada, Cu% | Recuperación, Cu% | Mass Pull acumulado, %
Concentrado 1 | 24.93857 | 3.215 | 13.05609 | 0.5169472 | [5 empty] | Conc final Cb | 19.55556
Concentrado 2 | 34.65347 | 3.251477 | 20.034 | 0.7843337 | [5 empty] | Alim Jms | 5670
Concentrado 3 | 13.11475 | 3.256829 | 26.32162 | 1.028801 | [5 empty] | ton Cu/h Jms | 8.2215
Concentrado 4 | 5.685358 | 2.944912 | 32.40196 | 1.400596 | [5 empty] | Masa Cu rec Jms | 1.79006
Concentrado 5 | 1.660517 | 2.780766 | 33.09921 | 1.51519
Relave Stage 3 | 1.370068 | 2.216767 | 34.50134 | 1.981207 | [5 empty] | Masa | 226.8
Relave Stage 2 | 6.120243 | 0.6642665 | 38.93554 | 7.461356 | [6 empty] | 0.7892679
Relave Stage 1 | 28.91483 | 0.1272957 | 100 | 100
415.8
T. Desgaste 1 L-150 | Cp, % | Ley acumulada, Cu% | Recuperación, Cu% | Mass Pull acumulado, % | [6 empty] | 38.75006
Concentrado 1 | 1.789515 | 3.544 | 1.865326 | 0.07707247
Concentrado 2 | 2.301597 | 3.496476 | 4.807512 | 0.2013391 | [6 empty] | 9.319399
Concentrado 3 | 3.176393 | 3.696442 | 9.187849 | 0.3639722
Concentrado 4 | 3.414002 | 3.444235 | 14.86989 | 0.632198
Concentrado 5 | 2.348512 | 3.139532 | 21.77291 | 1.015523
Concentrado 6 | 8.115998 | 1.835925 | 28.70832 | 2.289765
Concentrado 7 | 10.58072 | 0.9754648 | 34.09831 | 5.118698
Concentrado 8 | 13.95386 | 0.6337807 | 68.37362 | 15.79748
Relave | 17588.65 | 0.1464328 | 100 | 100
| #1 | #2
Alim. Ro | 0.6758235 | 0.6816875
Conc. Ro | 5.158353 | 3.21325
Cola Ro | 0.1544118 | 0.1315
Alim. 1° Cl | 4.6105 | 2.06375
Conc. 1° Cl | 21.675 | 23.02
Cola 1° Cl | 2.989 | 1.05825
Alim. SCV | 3.3 | 1.72725
Conc. SCV | 5.174 | 4.38075
Conc. Cl-SCV | 16.29 | 16.465
Cola Cl-SCV | 4.759 | 2.54525
Cola SCV | 0.23 | 0.16175
Conc. Jameson | 1.056232 | 0.9754648
Cola Jameson | 0.1540538 | 0.1464328
Caso Base
| #1 | #2
Rec Ro | 79.80749 | 84.37628
Rec Cleaner | 96.37207 | 93.0767 |  |  | #1 | #2
Rec Global | 76.91214 | 78.53466 |  | ∆ Rec Ro | 5.603247 | 5.327425
|  |  |  | ∆ Rec Global | 5.399965 | 4.958591
Con Jameson
| #1 | #2 |  | Conc. Final Caso base | 18.9825 | 19.7425
Rec Ro | 79.80749 | 84.37628 |  | Conc. Final Caso Jms | 13.00708 | 13.48682
Rec Jameson | 27.74914 | 34.09831
Rec Jms Eq | 5.603247 | 5.327425
Rec Ro-Jms | 85.41074 | 89.70371
Rec Cleaner | 96.37207 | 93.0767
Rec Global | 82.3121 | 83.49325 |  |  | #1 | #2
|  |  |  | ∆ Rec Ro | 3.746194 | 3.401738
|  |  |  | ∆ Rec Global | 3.610285 | 3.166225
Con Jameson
| #1 | #2 |  | Conc. Final Caso base | 79.80749 | 84.37628
Rec Ro | 79.80749 | 84.37628 |  | Conc. Final Caso Jms | 79.80749 | 84.37628
Rec Jameson | 18.5524 | 21.77291
Rec Jms Eq | 3.746194 | 3.401738
Rec Ro-Jms | 83.55369 | 87.77802
Rec Cleaner | 96.37207 | 93.0767
Rec Global | 80.52242 | 81.70088
1ra Etapa 1
1ra Etapa 2
1ra Etapa 3
Cola 1
Cola 2
Cola 3
Conc 1
Conc 2
Conc 3
Conc 4
Conc 5

## 18.1 Jms - Ro-SCV - T. Desgaste
Pruebas de Desgaste
Jameson Cola Rougher
Condiciones de Operación | [8 empty] | Air | Agua en conc. | Flujo pulpa | razon | Vel. Sup. Gas | Agua de lavado | Vel. Sup. Agua
N° Concen. | Presión Alim. | Aire | Vacío | WW | Altura espuma | Tiempo Flot. | pH | ORP | Flujo aire | Qwc | Downcomer | Aire/pulpa | Jg | W | Jb
| [kPa] | [m3/h] | [kPa] | [l/h] | [mm] | [min] |  |  | [cm3/s] | L/h | [m3/h] | A/P | cm/s | Qww/Qwc | cm/s | Rec Cu % | Cu %
Acond.
Con 1 | 150 | 0.8 | -18 | 50 | 380 | 5 | 10.24 | -3.6 | 222.2224 | 13.2433 | 1.151597 | 0.6946874 | 1.932534 | 3.775494 | 0.3196509 | 8.165113 | 1.695
Con 2 | 150 | 0.8 | -18 | 50 | 350 | 5 | 10.27 | -6.3 | 222.2224 | 8.802062 | 1.151597 | 0.6946874 | 1.932534 | 5.680487 | 0.3582736 | 13.74888 | 1.714564
Con 3 | 150 | 0.7 | -18 | 50 | 350 | 5 | 10.21 | -6.3 | 194.4446 | 4.849485 | 1.151597 | 0.6078515 | 1.690968 | 10.31037 | 0.3926468 | 16.53066 | 1.68976
Con 4 | 150 | 0.7 | -18 | 50 | 370 | 5 | 10.29 | -7.2 | 194.4446 | 7.781443 | 1.151597 | 0.6078515 | 1.690968 | 6.425543 | 0.3671493 | 18.77239 | 1.4883
Con 5 | 150 | 0.7 | -18 | 0 | 500 | 5 | 10.24 | -7.7 | 194.4446 | 13.10103 | 1.151597 | 0.6078515 | 1.690968 | 0 | -0.1139318 | 21.59352 | 1.242526
Con 6 | 150 | 0.8 | -19 | 0 | 460 | 5 | 10.22 | -6.9 | 222.2224 | 5.468041 | 1.155019 | 0.6926291 | 1.932534 | 0 | -0.04755226 | 22.84657 | 1.179622
Con 7 | 150 | 0.8 | -19 | 0 | 510 | 5 | 10.21 | -7 | 222.2224 | 8.23299 | 1.155019 | 0.6926291 | 1.932534 | 0 | -0.07159735 | 23.99654 | 1.073075
Con 8 | 150 | 0.7 | -18 | 0 | 490 | 15 | 10.2 | -8.1 | 194.4446 | 3.868041 | 1.151597 | 0.6078515 | 1.690968 | 0 | -0.03363802 | 26.89241 | 0.8374457
Criterios QAQC
| Profundidad de la espuma (mm) |  |  | Razón (Aire/Alim.) |  |  | Jg (cm/s) |  |  | Razón agua de lavado
Etapa | profundo | Poco profundo |  |  |  |  | Etapa | Rango |  | ww/wc
Rougher | 300 | 100 |  | Etapa | Rango |  | Rougher | [1 - 2] |  | Etapa | Rango
Cleaner | 500 | 200 |  | Rougher | [0,3 - 0,9] |  | Cleaner | [0,4 - 0,8] |  | Rougher | [0,5 -1]
Scavenger | 250 | 50 |  | Cleaner | [0,3 - 0,9] |  | Scavenger | [1 - 2] |  | Cleaner | [0,5 -1]
|  |  |  | Scavenger | [0,3 - 0,9] |  |  |  |  | Scavenger | [0,5 -1]

## 19. Jms - Pre-Cle
Pruebas Jameson - Pre Cleaner
Pre-Cleaner Planta Piloto Compósito Global Futuro
Cinetica Convencional | Tiempo, min | Tiempo acumulado, min | Masa seca, gr | Masa húmeda, gr | Cp, % | Masa acumulada, gr | Ley, Cu% | Ley acumulada, Cu% | Recuperación, Cu% | Mass Pull, % | Mass Pull acumulado, % | Ley, Fe% | Ley acumulada, Fe% | Recuperación, Fe%
Concentrado 1 | 0.5 | 0.5 | 42 | 179.6 | 23.3853 | 42 | 14.59 | 14.59 | 13.43469 | 4.27568 | 4.27568 | 13.8 | 13.8 | 8.437177
Concentrado 2 | 1 | 1.5 | 28.6 | 89.2 | 32.06278 | 70.6 | 18.76 | 16.27926 | 25.1978 | 2.911534 | 7.187214 | 17.3 | 15.21785 | 15.63964
Concentrado 3 | 2 | 3.5 | 61.4 | 145.6 | 42.17033 | 132 | 19.75 | 17.89368 | 51.78415 | 6.250636 | 13.43785 | 18 | 16.51197 | 31.72792
Concentrado 4 | 8 | 11.5 | 117 | 640.9 | 18.25558 | 249 | 15.61 | 16.82063 | 91.82579 | 11.91082 | 25.34867 | 16.2 | 16.36538 | 59.31906
Concentrado 5 | 16 | 27.5 | 50.9 | 518.9 | 9.809212 | 299.9 | 3.008 | 14.4763 | 95.18254 | 5.181716 | 30.53039 | 6.64 | 14.71476 | 64.23895
Relave |  |  | 682.4 | 4736.8 | 14.40635 | 982.3 | 0.322 | 4.643364 | 100 | 69.46961 | 100 | 3.6 | 6.993379 | 100
Alimentación |  |  | 982.3 | 6311 | 15.56489
Cabeza Medida | [7 empty] | 4.736 |  |  |  | 6.64
Cabeza Calculada | [7 empty] | 4.643364
Error | [7 empty] | 1.956%
Pre-Cleaner Planta Piloto Compósito Global Futuro
T. Dilución | Tiempo, min | Tiempo acumulado, min | Masa seca, gr | Masa húmeda, gr | Cp, % | Masa acumulada, gr | Ley, Cu% | Ley acumulada, Cu% | Recuperación, Cu% | Mass Pull, % | Mass Pull acumulado, % | Ley, Fe% | Ley acumulada, Fe% | Recuperación, Fe%
Concentrado 1 | 0.5 | 0.5 | 40.4 | 91.4 | 44.20131 | 40.4 | 25.82 | 25.82 | 21.74909 | 3.884242 | 3.884242 | 24.7 | 24.7 | 9.308382
Concentrado 2 | 0.5 | 1 | 21.1 | 48.3 | 43.6853 | 61.5 | 25.61 | 25.74795 | 33.01576 | 2.028651 | 5.912893 | 23.6 | 24.3226 | 13.95343
Concentrado 3 | 1 | 2 | 44.7 | 93.8 | 47.65458 | 106.2 | 24.4 | 25.18059 | 55.75631 | 4.297664 | 10.21056 | 24.2 | 24.271 | 24.04407
Concentrado 4 | 4 | 6 | 57.3 | 211.8 | 27.05382 | 163.5 | 22.92 | 24.38835 | 83.13879 | 5.509086 | 15.71964 | 22.9 | 23.79052 | 36.2842
Concentrado 5 | 4 | 10 | 12.8 | 164.8 | 7.76699 | 176.3 | 18.44 | 23.95648 | 88.06003 | 1.230651 | 16.95029 | 18.3 | 23.39189 | 38.46923
Relave Stage 3 |  |  | 14.4 | 2440.6 | 0.5900188 | 190.7 | 7.75 | 22.73271 | 90.38688 | 1.384482 | 18.33478 | 3.9 | 21.92003 | 38.9931
Relave Stage 2 | 14 |  | 100 | 3310.5 | 3.020692 | 290.7 | 1.658 | 15.48307 | 93.84379 | 9.61446 | 27.94924 | 3.95 | 15.73839 | 42.67772
Relave Stage 1 | 16 |  | 749.4 | 5243.9 | 14.29089 | 1040.1 | 0.394 | 4.611278 | 100 | 72.05076 | 100 | 8.2 | 10.30692 | 100
Alimentación |  |  | 1040.1 | 11605.1 | 8.962439
Cabeza Medida | [7 empty] | 4.736
Cabeza Calculada | [7 empty] | 4.611278
Error | [7 empty] | 2.633%
Cinetica Rougher 1 | Cp, % | Ley acumulada, Cu% | Recuperación, Cu% | Mass Pull acumulado, %
Concentrado 1 | 23.3853 | 14.59 | 13.43469 | 4.27568
Concentrado 2 | 32.06278 | 16.27926 | 25.1978 | 7.187214
Concentrado 3 | 42.17033 | 17.89368 | 51.78415 | 13.43785
Concentrado 4 | 18.25558 | 16.82063 | 91.82579 | 25.34867
Concentrado 5 | 9.809212 | 14.4763 | 95.18254 | 30.53039
Relave | 14.40635 | 4.643364 | 100 | 100
T. Dilución 1 | Cp, % | Ley acumulada, Cu% | Recuperación, Cu% | Mass Pull acumulado, %
Concentrado 1 | 44.20131 | 25.82 | 21.74909 | 3.884242
Concentrado 2 | 43.6853 | 25.74795 | 33.01576 | 5.912893
Concentrado 3 | 47.65458 | 25.18059 | 55.75631 | 10.21056
Concentrado 4 | 27.05382 | 24.38835 | 83.13879 | 15.71964
Concentrado 5 | 7.76699 | 23.95648 | 88.06003 | 16.95029
Relave Stage 3 | 0.5900188 | 22.73271 | 90.38688 | 18.33478
Relave Stage 2 | 3.020692 | 15.48307 | 93.84379 | 27.94924
Relave Stage 1 | 14.29089 | 4.611278 | 100 | 100
Condición #2
Pre Cleaner Planta Piloto Compósito Global Futuro
Cinética Convencional | Tiempo, min | Tiempo acumulado, min | Masa seca, gr | Masa húmeda, gr | Cp, % | Masa acumulada, gr | Ley, Cu% | Ley acumulada, Cu% | Recuperación, Cu% | Mass Pull, % | Mass Pull acumulado, % | Ley, Fe% | Ley acumulada, Fe% | Recuperación, Fe%
Concentrado 1 | 0.5 | 0.5 | 26.7 | 88.5 | 30.16949 | 26.7 | 26.53 | 26.53 | 39.1132 | 3.206437 | 3.206437 | 21.4 | 21.4 | 14.28988
Concentrado 2 | 1 | 1.5 | 10.3 | 41.1 | 25.06083 | 37 | 24.92 | 26.08181 | 53.28614 | 1.23694 | 4.443377 | 22.1 | 21.59486 | 19.98278
Concentrado 3 | 2 | 3.5 | 15.1 | 76.8 | 19.66146 | 52.1 | 20.39 | 24.43217 | 70.28692 | 1.813378 | 6.256755 | 20.9 | 21.39347 | 27.8755
Concentrado 4 | 8 | 11.5 | 52.9 | 512.6 | 10.31994 | 105 | 7.58 | 15.94189 | 92.42805 | 6.352828 | 12.60958 | 14.5 | 17.92048 | 47.05898
Concentrado 5 | 16 | 27.5 | 45.9 | 745.8 | 6.154465 | 150.9 | 1.012 | 11.40059 | 94.99293 | 5.512189 | 18.12177 | 5.27 | 14.07252 | 53.10858
Relave |  |  | 681.8 | 5263.8 | 12.95262 | 832.7 | 0.133 | 2.174887 | 100 | 81.87823 | 100 | 2.75 | 4.801841 | 100
Alimentación |  |  | 832.7 | 6728.6 | 12.37553
Cabeza Medida | [7 empty] | 2.254
Cabeza Calculada | [7 empty] | 2.174887
Error | [7 empty] | 3.51%
Pre Cleaner Planta Piloto Compósito Global Futuro
T. Dilución | Tiempo, min | Tiempo acumulado, min | Masa seca, gr | Masa húmeda, gr | Cp, % | Masa acumulada, gr | Ley, Cu% | Ley acumulada, Cu% | Recuperación, Cu% | Mass Pull, % | Mass Pull acumulado, % | Ley, Fe% | Ley acumulada, Fe% | Recuperación, Fe%
Concentrado 1 | 0.5 | 0.5 | 29.6 | 87.9 | 33.67463 | 29.6 | 25.28 | 25.28 | 41.13156 | 3.529692 | 3.529692 | 22.8 | 22.8 | 118.114
Concentrado 2 | 0.5 | 1 | 12.5 | 45.5 | 27.47253 | 42.1 | 24.75 | 25.12264 | 58.13715 | 1.49058 | 5.020272 | 22.3 | 22.65154 | 166.8994
Concentrado 3 | 1 | 2 | 11.8 | 73.9 | 15.96752 | 53.9 | 23.85 | 24.84403 | 73.60667 | 1.407107 | 6.427379 | 22.1 | 22.5308 | 212.5398
Concentrado 4 | 4 | 6 | 8.1 | 146 | 5.547945 | 62 | 23.25 | 24.63577 | 83.95843 | 0.9658955 | 7.393275 | 20.6 | 22.27855 | 241.7428
Concentrado 5 | 4 | 10 | 1.5 | 148.9 | 1.007388 | 63.5 | 19.79 | 24.52131 | 85.59015 | 0.1788695 | 7.572144 | 17 | 22.15386 | 246.2057
Relave Stage 3 |  |  | 9.5 | 1371.5 | 0.6926723 | 73 | 6.97 | 22.23723 | 89.22982 | 1.13284 | 8.704984 | 10 | 20.57219 | 262.8321
Relave Stage 2 | 14 |  | 80.2 | 2409 | 3.329182 | 153.2 | 1.127 | 11.18605 | 94.19809 | 9.563558 | 18.26854 | 4.16 | 11.98043 | 321.2227
Relave Stage 1 | 16 |  | 685.4 | 5388.9 | 12.71874 | 838.6 | 0.154 | 2.169395 | 100 | 81.73146 | 100 | 3.28 | 4.869442 | 714.6757
Alimentación |  |  | 838.6 | 9671.6 | 8.670747
Cabeza Medida | [7 empty] | 2.254 |  |  |  | 4.97
Cabeza Calculada | [7 empty] | 2.169395
Error | [7 empty] | 3.754%
Pre Cleaner Planta Piloto Compósito Global Futuro
Continua 1 |  | Continua 2 |  | Continua 3 |  | Continua 4 |  | Continua 5 |  | Continua 6 |  | Continua 7
Flujo | Cu (%) | Flujo | Cu (%) | Flujo | Cu (%) | Flujo | Cu (%) | Flujo | Cu (%) | Flujo | Cu (%) | Flujo | Cu (%)
Alim. | 2.393 | Alim. | 2.393 | Alim. | 2.393 | Alim. | 2.393 | Alim. | 2.393 | Alim. | 2.393 | Alim. | 2.393
Conc. 1 | 31.33 | Conc. 2 | 31.72 | Conc. 3 | 31.67 | Conc. 4 | 33.49 | Conc. 5 | 29.13 | Conc. 6 | 27.22 | Conc. 7 | 27.12
Cola | 1.715 | Cola | 1.125 | Cola | 1.423 | Cola | 1.148 | Cola | 0.904 | Cola | 0.846 | Cola | 0.893
Recuperaciones |  | Recuperaciones |  | Recuperaciones |  | Recuperaciones |  | Recuperaciones |  | Recuperaciones |  | Recuperaciones
Rp | 2.28938 | Rp | 4.144468 | Rp | 3.20693 | Rp | 3.849484 | Rp | 5.275278 | Rp | 5.865625 | Rp | 5.719297
Rf | 29.97338 | Rf | 54.93628 | Rf | 42.4419 | Rf | 53.87347 | Rf | 64.21598 | Rf | 66.72057 | Rf | 64.8171
Cinetica Rougher 1 | Cp, % | Ley acumulada, Cu% | Recuperación, Cu% | Mass Pull acumulado, %
Concentrado 1 | 30.16949 | 26.53 | 39.1132 | 3.206437
Concentrado 2 | 25.06083 | 26.08181 | 53.28614 | 4.443377
Concentrado 3 | 19.66146 | 24.43217 | 70.28692 | 6.256755
Concentrado 4 | 10.31994 | 15.94189 | 92.42805 | 12.60958
Concentrado 5 | 6.154465 | 11.40059 | 94.99293 | 18.12177
Relave | 12.95262 | 2.174887 | 100 | 100
T. Dilución 1 | Cp, % | Ley acumulada, Cu% | Recuperación, Cu% | Mass Pull acumulado, %
Concentrado 1 | 33.67463 | 25.28 | 41.13156 | 3.529692
Concentrado 2 | 27.47253 | 25.12264 | 58.13715 | 5.020272
Concentrado 3 | 15.96752 | 24.84403 | 73.60667 | 6.427379
Concentrado 4 | 5.547945 | 24.63577 | 83.95843 | 7.393275
Concentrado 5 | 1.007388 | 24.52131 | 85.59015 | 7.572144
Relave Stage 3 | 0.6926723 | 22.23723 | 89.22982 | 8.704984
Relave Stage 2 | 3.329182 | 11.18605 | 94.19809 | 18.26854
Relave Stage 1 | 12.71874 | 2.169395 | 100 | 100
| #1 | #2
Alim. Ro | 0.6758235 | 0.6816875
Conc. Ro | 5.158353 | 3.21325
Cola Ro | 0.1544118 | 0.1315
Alim. 1° Cl | 4.6105 | 2.06375
Conc. 1° Cl | 21.675 | 23.02
Cola 1° Cl | 2.989 | 1.05825
Alim. SCV | 3.3 | 1.72725
Conc. SCV | 5.174 | 4.38075
Conc. Cl-SCV | 16.29 | 16.465
Cola Cl-SCV | 4.759 | 2.54525
Cola SCV | 0.23 | 0.16175
Caso Base
Rec Ro | 79.80749 | 84.37628
RE Cleaner | 4.117232 | 9.566323
RP Cleaner | 23.35955 | 9.713622
Rec Cleaner | 96.1767 | 92.92365 | 19.7425
Rec Global | 76.75622 | 78.40552
| #1 | #2
Alim. Ro | 0.6758235 | 0.6816875
Conc. Ro | 5.158353 | 3.21325
Cola Ro | 0.1544118 | 0.1315
Alim. Jameson (1° Cl) |  | 2.644
Conc. Jameson |  | 30.72
Alim. 1° Cl (Cola Jms) |  | 0.9 | 2.64
Conc. 1° Cl |  | 26.16 | 26.16
Cola 1° Cl |  | 1.266 | 1.27 |  |  |  | Caso Base
Alim. SCV |  | 1.811 | 1.81 |  |  |  | #1 | #2
Conc. SCV |  | 2.268 | 2.27 |  |  | Rec Ro | 79.80749 | 84.37628
Conc. Cl-SCV |  | 25.33 | 25.33 |  |  | RE Cleaner | 4.117232 | 9.566323
Cola Cl-SCV |  | 0.117 | 1.58 |  |  | RP Cleaner | 23.35955 | 9.713622 |  | #2
Cola SCV |  | 1.581 | 0.12 |  |  | Rec Cleaner | 96.1767 | 92.92365 | ∆ Rec Cleaner | 4.242321
[6 empty] | Rec Global | 76.75622 | 78.40552 | ∆ Rec Global | 3.579513
Con Jameson
Rec Ro | 79.80749 | 84.37628 |  |  |  |  | Con Jameson
[7 empty] | #1 | #2 | Conc. Final Caso base | 19.7425
Balanceados | [5 empty] | Rec Jameson |  | 68.72202 | Conc. Final Caso Jms | 26.69197
Rec Jameson |  | 68.72202 |  |  |  | RE Cleaner |  | 8.425496 |  | 6.94947
RE Cleaner |  | 8.425496 |  |  |  | RP Cleaner |  | 11.53237
RP Cleaner |  | 11.53237 |  |  |  | Rec Cleaner |  | 97.16597
Rec Cleaner |  | 97.16597 | 27.40333 |  |  | Rec Global |  | 81.98503
Rec Global |  | 81.98503 | 3.579513
Conc. Jameson |  | 33.49
Cola Jameson |  | 1.148
1ra Etapa 1
1ra Etapa 2
1ra Etapa 3
Cola 1
Cola 2
Cola 3
Conc 1
Conc 2
Conc 3
Conc 4
Conc 5

## 20. Jms - Pre-Cle-SCV
Pruebas Jameson - Pre Cleaner-Scavenger
Pre Cleaner-Scavenger Planta Piloto Compósito Global Futuro
Cinetica Convencional | Tiempo, min | Tiempo acumulado, min | Masa seca, gr | Masa húmeda, gr | Cp, % | Masa acumulada, gr | Ley, Cu% | Ley acumulada, Cu% | Recuperación, Cu% | Mass Pull, % | Mass Pull acumulado, % | Ley, Fe% | Ley acumulada, Fe% | Recuperación, Fe%
Concentrado 1 | 0.5 | 0.5 | 19.7 | 200.3 | 9.835247 | 19.7 | 2.423 | 2.423 | 4.289164 | 4.386551 | 4.386551 | 6.25 | 6.25 | 5.585866
Concentrado 2 | 1 | 1.5 | 16.5 | 89.8 | 18.37416 | 36.2 | 7.99 | 4.960445 | 16.13549 | 3.674015 | 8.060566 | 10 | 7.959254 | 13.07149
Concentrado 3 | 2 | 3.5 | 29 | 187.4 | 15.47492 | 65.2 | 7.01 | 5.872057 | 34.40257 | 6.457359 | 14.51792 | 9.6 | 8.689034 | 25.70179
Concentrado 4 | 8 | 11.5 | 46.9 | 644.5 | 7.276959 | 112.1 | 5.55 | 5.737316 | 57.79195 | 10.44311 | 24.96103 | 9.3 | 8.944648 | 45.48971
Concentrado 5 | 16 | 27.5 | 42.3 | 602.3 | 7.023078 | 154.4 | 8.91 | 6.606516 | 91.65851 | 9.418838 | 34.37987 | 10.5 | 9.370758 | 65.63965
Relave |  |  | 294.7 | 4494.8 | 6.556465 | 449.1 | 0.315 | 2.478015 | 100 | 65.62013 | 100 | 2.57 | 4.908092 | 100
Alimentación |  |  | 449.1 | 6219.1 | 7.221302
Cabeza Medida | [7 empty] | 2.468 |  |  |  | 4.94
Cabeza Calculada | [7 empty] | 2.478015
Error | [7 empty] | -0.4058%
Pre Cleaner-Scavenger Planta Piloto Compósito Global Futuro
T. Dilución | Tiempo, min | Tiempo acumulado, min | Masa seca, gr | Masa húmeda, gr | Cp, % | Masa acumulada, gr | Ley, Cu% | Ley acumulada, Cu% | Recuperación, Cu% | Mass Pull, % | Mass Pull acumulado, % | Ley, Fe% | Ley acumulada, Fe% | Recuperación, Fe%
Concentrado 1 | 0.5 | 0.5 | 36.6 | 99.6 | 36.74699 | 36.6 | 10.64 | 10.64 | 18.28204 | 4.160036 | 4.160036 | 13.4 | 13.4 | 7.334865
Concentrado 2 | 0.5 | 1 | 30 | 82.4 | 36.40777 | 66.6 | 9.95 | 10.32919 | 32.29553 | 3.409866 | 7.569902 | 12.5 | 12.99459 | 12.94325
Concentrado 3 | 1 | 2 | 40 | 106.9 | 37.41815 | 106.6 | 9.29 | 9.93925 | 49.7408 | 4.546488 | 12.11639 | 11.8 | 12.54634 | 20.00233
Concentrado 4 | 4 | 6 | 82.3 | 314.8 | 26.14358 | 188.9 | 8.26 | 9.207634 | 81.65484 | 9.354399 | 21.47079 | 11.6 | 12.13404 | 34.28022
Concentrado 5 | 4 | 10 | 9.6 | 272.4 | 3.524229 | 198.5 | 9.65 | 9.229028 | 86.00395 | 1.091157 | 22.56195 | 12.8 | 12.16625 | 36.11797
Relave Stage 3 |  |  | 5.9 | 2352.6 | 0.2507864 | 204.4 | 3.284 | 9.057425 | 86.91357 | 0.670607 | 23.23255 | 2.55 | 11.88867 | 36.34298
Relave Stage 2 | 14 |  | 75.1 | 2138.3 | 3.512136 | 279.5 | 1.018 | 6.897279 | 90.5027 | 8.536031 | 31.76858 | 4 | 9.769034 | 40.83567
Relave Stage 1 | 16 |  | 600.3 | 5693.8 | 10.54305 | 879.8 | 0.337 | 2.421108 | 100 | 68.23142 | 100 | 6.59 | 7.599934 | 100
Alimentación |  |  | 879.8 | 11060.8 | 7.954217
Cabeza Medida | [7 empty] | 2.468
Cabeza Calculada | [7 empty] | 2.468
Error | [7 empty] | 0%
Cinetica Rougher 1 | Cp, % | Ley acumulada, Cu% | Recuperación, Cu% | Mass Pull acumulado, %
Concentrado 1 | 9.835247 | 2.423 | 4.289164 | 4.386551
Concentrado 2 | 18.37416 | 4.960445 | 16.13549 | 8.060566
Concentrado 3 | 15.47492 | 5.872057 | 34.40257 | 14.51792
Concentrado 4 | 7.276959 | 5.737316 | 57.79195 | 24.96103
Concentrado 5 | 7.023078 | 6.606516 | 91.65851 | 34.37987
Relave | 6.556465 | 2.478015 | 100 | 100
T. Dilución 1 | Cp, % | Ley acumulada, Cu% | Recuperación, Cu% | Mass Pull acumulado, %
Concentrado 1 | 36.74699 | 10.64 | 18.28204 | 4.160036
Concentrado 2 | 36.40777 | 10.32919 | 32.29553 | 7.569902
Concentrado 3 | 37.41815 | 9.93925 | 49.7408 | 12.11639
Concentrado 4 | 26.14358 | 9.207634 | 81.65484 | 21.47079
Concentrado 5 | 3.524229 | 9.229028 | 86.00395 | 22.56195
Relave Stage 3 | 0.2507864 | 9.057425 | 86.91357 | 23.23255
Relave Stage 2 | 3.512136 | 6.897279 | 90.5027 | 31.76858
Relave Stage 1 | 10.54305 | 2.421108 | 100 | 100
T. Desgaste 1 L-150 | Cp, % | Ley acumulada, Cu% | Recuperación, Cu% | Mass Pull acumulado, %
Concentrado 1 | #REF! | #REF! | #REF! | #REF!
Concentrado 2 | #REF! | #REF! | #REF! | #REF!
Concentrado 3 | #REF! | #REF! | #REF! | #REF!
Concentrado 4 | #REF! | #REF! | #REF! | #REF!
Concentrado 5 | #REF! | #REF! | #REF! | #REF!
Concentrado 6 | #REF! | #REF! | #REF! | #REF!
Concentrado 7 | #REF! | #REF! | #REF! | #REF!
Concentrado 8 | #REF! | #REF! | #REF! | #REF!
Relave | #REF! | #REF! | #REF! | #REF!
Condición #2
Relave Rougher Planta Piloto Compósito Global Futuro
Cinetica Scavenger | Tiempo, min | Tiempo acumulado, min | Masa seca, gr | Masa húmeda, gr | Cp, % | Masa acumulada, gr | Ley, Cu% | Ley acumulada, Cu% | Recuperación, Cu% | Mass Pull, % | Mass Pull acumulado, % | Ley, Fe% | Ley acumulada, Fe% | Recuperación, Fe%
Concentrado 1 | 0.5 | 0.5 | 40.5 | 115 | 35.21739 | 40.5 | 11.71 | 11.71 | 39.67663 | 5.675448 | 5.675448 | 22 | 22 | 19.78851
Concentrado 2 | 1 | 1.5 | 15.7 | 67.5 | 23.25926 | 56.2 | 11.27 | 11.58708 | 54.47952 | 2.200112 | 7.875561 | 20.8 | 21.66477 | 27.04118
Concentrado 3 | 2 | 3.5 | 16.4 | 103.2 | 15.89147 | 72.6 | 9.88 | 11.20146 | 68.03527 | 2.298206 | 10.17377 | 20.3 | 21.35647 | 34.43511
Concentrado 4 | 8 | 11.5 | 45.7 | 566.8 | 8.062809 | 118.3 | 4.647 | 8.669433 | 85.80217 | 6.404148 | 16.57791 | 14.7 | 18.78504 | 49.35511
Concentrado 5 | 16 | 27.5 | 25.1 | 504.1 | 4.979171 | 143.4 | 1.559 | 7.424859 | 89.0759 | 3.517377 | 20.09529 | 8.16 | 16.92529 | 53.90393
Relave |  |  | 570.2 | 4972.8 | 11.46638 | 713.6 | 0.229 | 1.675029 | 100 | 79.90471 | 100 | 3.64 | 6.309717 | 100
Alimentación |  |  | 713.6 | 6329.4 | 11.27437
Cabeza Medida | [7 empty] | 1.698
Cabeza Calculada | [7 empty] | 1.675029
Error | [7 empty] | 1.353%
Relave Rougher Planta Piloto Compósito Global Futuro
T. Dilución | Tiempo, min | Tiempo acumulado, min | Masa seca, gr | Masa húmeda, gr | Cp, % | Masa acumulada, gr | Ley, Cu% | Ley acumulada, Cu% | Recuperación, Cu% | Mass Pull, % | Mass Pull acumulado, % | Ley, Fe% | Ley acumulada, Fe% | Recuperación, Fe%
Concentrado 1 | 0.5 | 0.5 | 58.6 | 133.1 | 44.02705 | 58.6 | 11.83 | 11.83 | 28.99391 | 4.186312 | 4.186312 | 22.8 | 22.8 | 8.625408
Concentrado 2 | 0.5 | 1 | 27.3 | 73.1 | 37.3461 | 85.9 | 11.57 | 11.74737 | 42.20445 | 1.950279 | 6.136591 | 22.3 | 22.64109 | 12.55561
Concentrado 3 | 1 | 2 | 45 | 127.6 | 35.26646 | 130.9 | 10.65 | 11.37012 | 62.24855 | 3.214745 | 9.351336 | 22.1 | 22.45508 | 18.97586
Concentrado 4 | 4 | 6 | 43.4 | 304.8 | 14.23885 | 174.3 | 9.48 | 10.89949 | 79.45624 | 3.100443 | 12.45178 | 20.6 | 21.99317 | 24.74756
Concentrado 5 | 4 | 10 | 2.2 | 278.9 | 0.7888132 | 176.5 | 11.11 | 10.90211 | 80.4785 | 0.1571653 | 12.60894 | 17 | 21.93093 | 24.98901
Relave Stage 3 |  |  | 15.9 | 2820.2 | 0.5637898 | 192.4 | 6.43 | 10.53254 | 84.75445 | 1.135877 | 13.74482 | 3.28 | 20.38962 | 25.32569
Relave Stage 2 | 14 |  | 86.8 | 3175 | 2.733858 | 279.2 | 1.256 | 7.64857 | 89.31413 | 6.200886 | 19.94571 | 4.16 | 15.34402 | 27.65679
Relave Stage 1 | 16 |  | 1120.6 | 10113.1 | 11.08068 | 1399.8 | 0.228 | 1.708085 | 100 | 80.05429 | 100 | 10 | 11.0659 | 100
Alimentación |  |  | 1399.8 | 17025.8 | 8.22164
Cabeza Medida | [7 empty] | 1.698 |  |  |  | 4.97
Cabeza Calculada | [7 empty] | 1.708085
Error | [7 empty] | -0.5939%
Pre Cleaner Planta Piloto Compósito Global Futuro
Continua 1 |  | Continua 2 |  | Continua 3 |  | Continua 4 |  | Continua 5
Flujo | Cu (%) | Flujo | Cu (%) | Flujo | Cu (%) | Flujo | Cu (%) | Flujo | Cu (%)
Alim. | 0.504 | Alim. | 0.504 | Alim. | 0.504 | Alim. | 0.504 | Alim. | 0.504
Conc. 1 | 12.76 | Conc. 2 | 10.44 | Conc. 3 | 11.39 | Conc. 4 | 10.55 | Conc. 5 | 14.74
Cola | 0.803 | Cola | 0.539 | Cola | 0.417 | Cola | 0.441 | Cola | 0.391
Cola SCV |  | Cola SCV | 0.808 | Cola SCV | 0.447 | Cola SCV | 0.411 | Cola SCV | 0.348
Recuperaciones |  | Recuperaciones |  | Recuperaciones |  | Recuperaciones |  | Recuperaciones
Rp |  | Rp |  | Rp | 0.7928552 | Rp | 0.623207 | Rp | 0.7875113
Rf |  | Rf |  | Rf | 17.9179 | Rf | 13.04531 | Rf | 23.03158
Cinetica Rougher 1 | Cp, % | Ley acumulada, Cu% | Recuperación, Cu% | Mass Pull acumulado, %
Concentrado 1 | 35.21739 | 11.71 | 39.67663 | 5.675448
Concentrado 2 | 23.25926 | 11.58708 | 54.47952 | 7.875561
Concentrado 3 | 15.89147 | 11.20146 | 68.03527 | 10.17377
Concentrado 4 | 8.062809 | 8.669433 | 85.80217 | 16.57791
Concentrado 5 | 4.979171 | 7.424859 | 89.0759 | 20.09529
Relave | 11.46638 | 1.675029 | 100 | 100
T. Dilución 1 | Cp, % | Ley acumulada, Cu% | Recuperación, Cu% | Mass Pull acumulado, %
Concentrado 1 | 44.02705 | 11.83 | 28.99391 | 4.186312
Concentrado 2 | 37.3461 | 11.74737 | 42.20445 | 6.136591
Concentrado 3 | 35.26646 | 11.37012 | 62.24855 | 9.351336
Concentrado 4 | 14.23885 | 10.89949 | 79.45624 | 12.45178
Concentrado 5 | 0.7888132 | 10.90211 | 80.4785 | 12.60894
Relave Stage 3 | 0.5637898 | 10.53254 | 84.75445 | 13.74482
Relave Stage 2 | 2.733858 | 7.64857 | 89.31413 | 19.94571
Relave Stage 1 | 11.08068 | 1.708085 | 100 | 100
| #1 | #2
Alim. Ro | 0.6758235 | 0.6816875
Conc. Ro | 5.158353 | 3.21325
Cola Ro | 0.1544118 | 0.1315
Alim. 1° Cl | 4.6105 | 2.06375
Conc. 1° Cl | 21.675 | 23.02
Cola 1° Cl | 2.989 | 1.05825
Alim. SCV | 3.3 | 1.72725
Conc. SCV | 5.174 | 4.38075
Conc. Cl-SCV | 16.29 | 16.465
Cola Cl-SCV | 4.759 | 2.54525
Cola SCV | 0.23 | 0.16175
Caso Base
Rec Ro | 79.80749 | 84.37628
RE Cleaner | 4.117232 | 9.566323
RP Cleaner | 23.35955 | 9.713622
Rec Cleaner | 96.1767 | 92.92365
Rec Global | 76.75622 | 78.40552
| #1 | #2
Alim. Ro | 0.6758235 | 0.6816875
Conc. Ro | 5.158353 | 3.21325
Cola Ro | 0.1544118 | 0.1315
Alim. 1° Cl |  | 2.857
Conc. 1° Cl |  | 19.13
Cola 1° Cl |  | 0.86
Alim. SCV |  | 2.128
Conc. SCV |  | 1.984
Conc. Cl-SCV |  | 17.79
Cola Cl-SCV |  | 1.816
Cola SCV |  | 0.258
Conc. Jms |  | 12.08
Cola Jms |  | 0.917
Con Jameson
Rec Ro | 79.80749 | 84.37628
Balanceados
Rec Jameson |  | 27.46154
RE Cleaner |  | 6.291823 |  | -0.6248528
RP Cleaner |  | 14.66964 |  | -0.5272275
Rec Cleaner | 96.37207 | 92.2988
Rec Global | 0 | 77.87829
RP Jameson |  | 3.078471
Conc. Jameson |  | 10.55
Cola Jameson |  | 0.441
1ra Etapa 1
1ra Etapa 2
1ra Etapa 3
Cola 1
Cola 2
Cola 3
Conc 1
Conc 2
Conc 3
Conc 4
Conc 5
Alim 1°
Conc 1°
0,86%
Cola 1°
2,13%
Alim SCV
Conc SCV
Conc Cl-SCV
Cola Cl-SCV
Cola SCV
Conc Jms
Cola Jms
0,92%

## 21. QAQC Test Dilución
QAQC Pruebas de flotación (Test dilución)
[9 empty] | Masa concentrados (g) |  |  |  |  | Masa Relaves (g) |  |  | Masa Alim. Cal. | Ley concentrados Cu (%) |  |  |  |  | Ley Relaves Cu (%) |  |  | Cu (%) Cal. | Ley concentrados Fe (%) |  |  |  |  | Ley Relaves Fe (%) |  |  | Fe (%) Cal. | QAQC | QAQC Cab. Calculada y Cab. Analizada
ID Muestra | Circuito | P80 | Cond | Masa Alim. | Cp (%) | Cu (%) Ana. | Mo (G/T) Ana. | Fe (%) Ana. | CONC 1 | CONC 2 | CONC 3 | CONC 4 | CONC 5 | REL -3 | REL -2 | REL RO |  | CONC 1 | CONC 2 | CONC 3 | CONC 4 | CONC 5 | REL -3 | REL -2 | REL RO |  | CONC 1 | CONC 2 | CONC 3 | CONC 4 | CONC 5 | REL -3 | REL -2 | REL RO |  | Pérdida masa (%) | Error Cu (%) | Error Fe (%) |  | Max | LS | cero | Max | Min
Compósito | Pre-Rougher | 165 | 1 |  | Resul | 0.648 |  | 2.04 | 7.2 | 2.6 | 4.8 | 8.2 | 4.8 | 29.7 | 115.2 | 1225.2 | 1397.7 | 23.22 | 21.53 | 20.5 | 15.37 | 11.03 | 6.22 | 0.291 | 0.112 | 0.6124487 | 20.2 | 20.9 | 20.6 | 18.6 | 20.7 | 16.2 | 2.04 | 1.32 | 2.063356 | #DIV/0! | -5.486306 | 1.144878 | Concentrados Cu | -5 | 5 | 0 | 35 | -35
Compósito | Cola Rougher | 165 | 1 |  | Resul | 0.133 |  | 1.38 | 20.3 | 5.3 | 6.6 | 16 | 9.4 | 36.2 | 300.1 | 3482.2 | 3876.1 | 1.512 | 1.317 | 1.432 | 1.544 | 1.972 | 0.988 | 0.157 | 0.105 | 0.1390258 | 35.8 | 37.3 | 36.5 | 32.7 | 23.5 | 6.29 | 1.17 | 0.81 | 1.369631 | #DIV/0! | 4.530695 | -0.7513716 |  | -5 | 5 | 0 | 35 | -35
Compósito | Cola Rougher | 180 | [14 empty] | 0 | [8 empty] | #DIV/0! | [8 empty] | #DIV/0! | #DIV/0! | #DIV/0! | #DIV/0! |  | -5 | 5 | 0 | 35 | -35
Compósito | Pre Cl | 165 | 1 |  |  | 4.736 |  | 6.64 | 40.4 | 21.1 | 44.7 | 57.3 | 12.8 | 14.4 | 100 | 749.4 | 1040.1 | 25.82 | 25.61 | 24.4 | 22.92 | 18.44 | 7.75 | 1.658 | 0.394 | 4.611278 | 24.7 | 23.6 | 24.2 | 22.9 | 18.3 | 3.9 | 3.95 | 8.2 | 10.30692 | #DIV/0! | -2.633481 | 55.22474 |  | -5 | 5 | 0 | 35 | -35
Compósito | Pre Cl - Scv | 165 | 1 |  |  | 2.468 |  | 4.94 | 36.6 | 30 | 40 | 82.3 | 9.6 | 5.9 | 75.1 | 600.3 | 879.8 | 10.64 | 9.95 | 9.29 | 8.26 | 9.65 | 3.284 | 1.018 | 0.337 | 2.421108 | 13.4 | 12.5 | 11.8 | 11.6 | 12.8 | 2.55 | 4 | 6.59 | 7.599934 | #DIV/0! | -1.900015 | 53.84482 |  | -5 | 5 |  | 35 | -35
Compósito | Pre-Rougher | 165 | 2 | [13 empty] | 0 | [8 empty] | #DIV/0! | [8 empty] | #DIV/0! | #DIV/0! | #DIV/0! | #DIV/0! |  | -5 | 5 | 5
Compósito | Cola Rougher | 165 | 2 |  |  | 0.145 |  | 1.04 | 20.3 | 10.5 | 9.6 | 14.6 | 4.5 | 18.3 | 215.2 | 3633.9 | 3926.9 | 3.215 | 3.322 | 3.274 | 2.0818 | 0.774532 | 0.383 | 0.103 | 0.084 | 0.1272957 | 25.8 | 23.6 | 22.8 | 13.6 | 5.26 | 1.78 | 0.9 | 0.74 | 1.051208 | #DIV/0! | -12.20983 | 1.077724 |  | -5 | 5 | 5
Compósito | Cola Rougher | 180 | 2 | [13 empty] | 0 | [8 empty] | #DIV/0! | [8 empty] | #DIV/0! | #DIV/0! | #DIV/0! | #DIV/0! |  | -5 | 5 | 5
Compósito | Pre Cl | 165 | 2 |  |  | 2.254 |  | 4.97 | 29.6 | 12.5 | 11.8 | 8.1 | 1.5 | 9.5 | 80.2 | 685.4 | 838.6 | 25.28 | 24.75 | 23.85 | 23.25 | 19.79 | 6.97 | 1.127 | 0.154 | 2.169395 | 22.8 | 22.3 | 22.1 | 20.6 | 17 | 10 | 4.16 | 3.28 | 4.869442 | #DIV/0! | -3.753531 | -2.023301 |  | -5 | 5 | 5
Compósito | Pre Cl - Scv | 165 | 2 |  |  | 1.698 |  | 4.97 | 58.6 | 27.3 | 45 | 43.4 | 2.2 | 15.9 | 86.8 | 1120.6 | 1399.8 | 11.83 | 11.57 | 10.65 | 9.48 | 11.11 | 6.43 | 1.256 | 0.228 | 1.708085 | 22.8 | 22.3 | 22.1 | 20.6 | 17 | 3.28 | 4.16 | 10 | 11.0659 | #DIV/0! | 0.5939432 | 122.654 |  | -5 | 5 | 5
[17 empty] | 0 | [22 empty] | -5 | 5 | 5 | 35 | -35
[40 empty] | -5 | 5 | 0 | 35 | -35
[40 empty] | -5 | 5 | 0 | 35 | -35
[43 empty] | 35 | -35

## 22. Comparación
Comparación Circuitos
| Condición #1 | Condición #2
Rec Ro | 79.80749 | 84.37628
Datos Balanceados
| Caso Base | [7 empty] | Jamson Pre Cleaner |  | Jameson Pre Scavenger
| Condición #1 |  |  | Condición #2 |  |  |  |  | #2 |  | #2
| 2025-09-01 | 2025-09-03 | Promedio | 2025-09-22 | 2025-09-22 | 2025-09-23 | 2025-09-25 | Promedio
| Noche | Día |  | Día | Noche | Noche | Noche |  | Ley Cu, % | Masa Cu, kph | Ley Cu, % | Masa Cu, kph
Alim. Ro |  |  | 0.6758235 |  |  |  |  | 0.6816875 | 0.6816875 |  | 0
Conc. Ro |  |  | 5.158353 |  |  |  |  | 3.21325 | 3.21325 |  | 0
Cola Ro |  |  | 0.1544118 |  |  |  |  | 0.1315 | 0.1315 |  | 0
Alim. 1° Cl | 4.55 | 4.671 | 4.6105 | 2.296 | 2.284 | 1.785 | 1.89 | 2.06375 | 3.168 | 0.426833 | 2.572807 | 0.7435436
Conc. 1° Cl | 20.99 | 22.36 | 21.675 | 25.77 | 23.75 | 23.84 | 18.72 | 23.02 | 19.62 | 0.01519612 | 17.68659 | 0.4848326
Cola 1° Cl | 3.29 | 2.688 | 2.989 | 1.685 | 1.069 | 0.699 | 0.78 | 1.05825 | 1.016 | 0.1248064 | 0.989 | 0.2587111
Alim. SCV | 2.135 | 4.465 | 3.3 | 2.085 | 1.512 | 1.982 | 1.33 | 1.72725 | 1.448 | 0.3493948 | 1.4896 | 0.6831313
Conc. SCV | 4.568 | 5.78 | 5.174 | 5.92 | 5.31 | 3.843 | 2.45 | 4.38075 | 2.709258 | 0.3308004 | 2.1824 | 0.4318468
Conc. Cl-SCV | 17.55 | 15.03 | 16.29 | 23.39 | 9.83 | 15.93 | 16.71 | 16.465 | 29.1295 | 0.106212 | 16.011 | 0.01385084
Cola Cl-SCV | 4.552 | 4.966 | 4.759 | 2.826 | 3.22 | 2.53 | 1.605 | 2.54525 | 1.896 | 0.2245884 | 2.121678 | 0.417996
Cola SCV | 0.226 | 0.234 | 0.23 | 0.154 | 0.139 | 0.21 | 0.144 | 0.16175 | 0.156 | 0.01859438 | 0.2322 | 0.05726181
Concentrado Jameson | [8 empty] | 26.38521 | 0.2933283 | 13.288 | 0.1875984
Relave Jameson | [8 empty] | 1.08 | 0.1335047 | 1.1004 | 0.4891087
Ley Concentrado Final | 19.27 | 18.695 | 18.9825 | 24.58 | 16.79 | 19.885 | 17.715 | 19.7425 |  | 26.69197 |  | 16.18764
RE 1° Cl | 4.613187 | 4.786984 | 4.700085 | 11.22387 | 10.39842 | 13.35574 | 9.904762 | 11.15445 |  | 6.193182 |  | 6.874433
RE Cl-SCV | 3.841944 | 2.600346 | 3.221145 | 3.951014 | 1.851224 | 4.145199 | 6.820408 | 3.758489 |  | 10.75184 |  | 7.336419
Rp Cleaner | 24.95959 | 29.98783 | 27.47371 | 8.769344 | 12.88211 | 8.005083 | 9.936828 | 9.713622 |  | 11.53237 |  | 14.66964
RE Cleaner | 3.857143 | 3.217726 | 3.537435 | 10.70557 | 7.351138 | 11.14006 | 9.373016 | 9.566323 |  | 8.425496
RE Jameson | [9 empty] | 8.328664 |  | 8.920516
Rec Jameson | [9 empty] | 83.95324 |  | 27.46154
Rec Cleaner | 96.27272 | 96.49265 | 96.38268 | 93.88087 | 94.69817 | 89.17707 | 93.13804 | 92.92365 |  | 97.16597 |  | 92.2988
Rec Global | 76.83284 | 77.00836 | 76.9206 | 79.21319 | 79.90279 | 75.24429 | 78.58642 | 78.40552 |  | 81.98503 |  | 77.87829
| Recuperación Global | Recuperación Cleaner
Caso Base | 79.21319 | 93.88087
Caso Base | 79.90279 | 94.69817
Caso Base | 75.24429 | 89.17707
Caso Base | 78.58642 | 93.13804
Jameson Pre Cleaner | 81.98503 | 97.16597
Jameson Pre Scavenger | 77.87829 | 92.2988
| Caso Base |  | Scalper Rougher | Rougher Scavenger |  | Scalper Cleaner | Scalper Scavenger
| #1 | #2 |  | #1 | #2 | #2 | #2
Rec Ro | 79.80749 | 84.37628 |  | 79.80749 | 84.37628 | 84.37628 | 84.37628
Rec Jameson |  |  | 48.6 | 18,6–27,7 | 21,8–34,1 | 68.72202 | 27.46154
Rec Cleaner | 96.37207 | 93.0767 |  | 96.37207 | 93.0767 | 97.16597 | 92.2988
Rec Global | 76.91214 | 78.53466 |  | 80,52–82,31 | 81,70–83,49 | 81.98503 | 77.87829
Ley Conc. Jameson |  |  | 17.54 | 1,06–1,49 | 0,98–3,14 | 26.38521 | 13.288
Ley Conc. Final | 18.9825 | 19.7425 |  | 13,01 | 13,37 | 26.69197 | 16.18764
Este gráfico no está disponible en su versión de Excel. Si edita esta forma o guarda el libro en un formato de archivo diferente, el gráfico no se podrá utilizar.

## 23. Balance Pre-Cl
[17 empty] | Objetivo | 14.70368 | [9 empty] | Flujo | Unidades | 1. Alim Ro | 2. Cons Ro | 3. Rel Ro | 4. Alim 1°CL | 5. Conc 1°CL | 6. Rel 1°CL | 7. Alim SCV | 8.Conc SCV | 9.Conc CL SCV | 10. Rel CL SCV | 11. Rel SCV | 12. Conc JMS | 13. Rel JMS
[28 empty] | Masa, kph |  |  |  |  | 13.47326 | 0.0774522 | 12.2841 | 24.12948 | 12.21 | 0.3646202 | 11.84538 | 11.91948 | 1.111715 | 12.36155
[10 empty] | Datos medidos | Datos medidos | [16 empty] | Ley, % |  |  |  |  | 3.168 | 19.62 | 1.016 | 1.448 | 2.709258 | 29.1295 | 1.896 | 0.156 | 26.38521 | 1.08
[12 empty] | Masa, kph | Ley Cu, % | Ley Fe, % | Masa Cu, kph | Masa Fe, kph | [11 empty] | Ley Fe, % |  |  |  |  | 5.9585 | 21.08897 | 3.859 | 4.474424 | 5.705183 | 24.955 | 5.112642 | 2.99 | 28.10318 | 3.966956
[10 empty] | 1 | Alimentación Rougher | #DIV/0! |  |  | #DIV/0!
[10 empty] | 2 | Concentrado Rougher | #DIV/0! |  |  | #DIV/0! |  |  |  | Balance | Masa, kph | Masa Cu, kph | Masa Fe, kph |  | Balance | Masa, kph | Masa Cu, kph | Masa Fe, kph
[10 empty] | 3 | Relave Rougher | #DIV/0! |  |  | #DIV/0! |  |  | Nodo 1 | 2+3-1 | 0 | 0 | 0 | Nodo 1
[10 empty] | 4 | Alimentación 1ra Limpieza | 31.66971 | 2.64 | 7.01 | 0.8360805 | 2.220047 |  | Nodo 2 | 4-2 | 13.47326 | 0.426833 | 0.8028045 | Nodo 2
[10 empty] | 5 | Concentrado 1ra Limpieza | 0.774522 | 26.16 | 24.5 | 0.202615 | 0.1897579 |  | Nodo 3 | 13+12-4 | -6.128431e-12 | -9.832248e-09 | 1.139433e-11 | Nodo 3 | 13+12-4 | #REF! | 0 | 0
[10 empty] | 6 | Relave 1ra Limpíeza | 12.80118 | 1.27 | 4.54 | 0.1625749 | 0.5811734 |  | Nodo 4 | 5+6-13 | 0 | 0.006497816 | 7.890355e-12 | Nodo 4 | 5+6-13 | #VALUE! | 0 | 0
[10 empty] | 7 | Alimentación Scavenger | 30.0672 | 1.81 | 6.28 | 0.54421632 | 1.88822016 |  | Nodo 5 | 7-10-6 | 0 | 0 | -9.995476e-09 | Nodo 5 | 7-10-6 | #VALUE! | 0 | 0
[10 empty] | 8 | Concentrado Scavenger | 6.6 | 2.27 | 5.77 | 0.14982 | 0.38082 |  | Nodo 6 | 8+11-7 | 0 | 0 | -0.02665997 | Nodo 6 | 8+11-7 | #VALUE! | 0 | 0
[10 empty] | 9 | Concentrado Cleaner Scavenger | 0.7378723 | 25.33 | 21.7 | 0.1869031 | 0.1601183 |  | Nodo 7 | 9+10-8 | 0 | 0 | 2.486437e-09 | Nodo 7 | 9+10-8 | #VALUE! | 0 | 0
[10 empty] | 10 | Relave Cleaner Scavenger | 6.75 | 2.6 | 5.12 | 0.1755 | 0.3456 |  | Nodo 8 | 5+12+9+11-4 | -6.142642e-12 | 0.006497806 | -0.02665998 | Nodo 8 | 5+12+9+11-4 | -42.91094 | 199.0103 | 5.611838
[10 empty] | 11 | Relave Scavenger | 9.767547 | 0.22 | 2.6 | 0.0214886 | 0.2539562
[10 empty] | 12 | Concentrado Celda Jameson | 6.8 | 30.72 | 25.6 | 2.08896 | 1.7408
[10 empty] | 13 | Relave Celda Jameson | 16.53488 | 0.9 | 5.64 | 0.148814 | 0.9325674
[10 empty] | Datos ajustados | Datos ajustados
|  | Masa Humeda, gr | Masa Seca, gr | Cp, % | Aforo (min) | Aforo (s) | Aforo (s) | Flujo Másico, kg/h | Flujo volumétrico |  |  | Masa, kph | Ley, % | Ley Fe, % | Masa Cu, kph | Masa Fe, kph
1 | Alimentación Rougher | [5 empty] | 0 | #DIV/0! |  | 1 | Alimentación Rougher |  |  |  | 0
2 | Concentrado Rougher | [5 empty] | 0 | #DIV/0! |  | 2 | Concentrado Rougher |  |  |  | 0
3 | Relave Rougher | [5 empty] | 0 | #DIV/0! |  | 3 | Relave Rougher |  |  |  | 0
4 | Alimentación 1ra Limpieza | 1746.3 | 307.9 | 17.63156 | 0 | 35 | 35 | 31.66971 | 179.6194 | 4 | Alimentación 1ra Limpieza | 13.47326 | 3.168 | 5.9585 | 0.426833 | 0.8028045 |  | Rec Cleaner | 97.16597
5 | Concentrado 1ra Limpieza | 2144.5 | 400.6 | 18.68035 | 31 | 2 | 1862 | 0.774522 | 4.146187 | 5 | Concentrado 1ra Limpieza | 0.0774522 | 19.62 | 21.08897 | 0.01519612 | 0.01633387 |  | Mass Pull | 11.53237
6 | Relave 1ra Limpíeza | 1261.5 | 120.9 | 9.583829 | 0 | 34 | 34 | 12.80118 | 133.5706 | 6 | Relave 1ra Limpíeza | 12.2841 | 1.016 | 3.859 | 0.1248064 | 0.4740433 |  | RE | 8.425496
7 | Alimentación Scavenger | 1331.7 | 208.8 | 15.67921 | 0 | 25 | 25 | 30.0672 | 191.7648 | 7 | Alimentación Scavenger | 24.12948 | 1.448 | 4.474424 | 0.3493948 | 1.079655 |  | Ley Conc Final | 26.69197
8 | Concentrado Scavenger | 1128.1 | 104.5 | 9.263363 | 0 | 57 | 57 | 6.6 | 71.24842 | 8 | Concentrado Scavenger | 12.21 | 2.709258 | 5.705183 | 0.3308004 | 0.6966028 |  | RE | 8.425496
9 | Concentrado Cleaner Scavenger | 2157.9 | 520.2 | 24.10677 | 42 | 18 | 2538 | 0.7378723 | 3.060851 | 9 | Concentrado Cleaner Scavenger | 0.3646202 | 29.1295 | 24.955 | 0.106212 | 0.09099098
10 | Relave Cleaner Scavenger | 1279.1 | 105 | 8.208897 | 0 | 56 | 56 | 6.75 | 82.22786 | 10 | Relave Cleaner Scavenger | 11.84538 | 1.896 | 5.112642 | 0.2245884 | 0.6056118 |  | Rec Jameson | 68.72202
11 | Relave Scavenger | 1167.4 | 143.8 | 12.31797 | 0 | 53 | 53 | 9.767547 | 79.29509 | 11 | Relave Scavenger | 11.91948 | 0.156 | 2.99 | 0.01859438 | 0.3563924 |  | Rec 1° Cl | 11.38246
12 | Concentrado Celda Jameson | 1246.5 | 408 | 32.73165 | 3 | 36 | 216 | 6.8 | 20.775 | 12 | Concentrado Celda Jameson | 1.111715 | 26.38521 | 28.10318 | 0.2933283 | 0.3124273 |  | Rec Scv | 94.67812
13 | Relave Celda Jameson | 1309 | 197.5 | 15.08785 | 0 | 43 | 43 | 16.53488 | 109.5907 | 13 | Relave Celda Jameson | 12.36155 | 1.08 | 3.966956 | 0.1335047 | 0.4903772 |  | Rec Cl-Scv | 32.10759
[18 empty] | Mass Pull Jms | 8.251266
Tolerancias
[12 empty] | Masa, % | Ley Cu, % | Ley Fe, %
[10 empty] | 1 | Alimentación Rougher | #DIV/0! | #DIV/0! | #DIV/0!
[10 empty] | 2 | Concentrado Rougher | #DIV/0! | #DIV/0! | #DIV/0!
[10 empty] | 3 | Relave Rougher | #DIV/0! | #DIV/0! | #DIV/0!
[10 empty] | 4 | Alimentación 1ra Limpieza | 57.45694 | 20 | 15
[10 empty] | 5 | Concentrado 1ra Limpieza | 90 | 25 | 13.92256
[10 empty] | 6 | Relave 1ra Limpíeza | 4.039308 | 20 | 15
[10 empty] | 7 | Alimentación Scavenger | 19.74817 | 20 | 28.75121
|  | Capacidad Levante | Q alimentacion (L/h) | Q relave (L/h) | Bias |  |  |  |  | 8 | Concentrado Scavenger | 85 | 19.35059 | 1.123352
| 1° Cleaner | 0.09553367 | 155.4901 | 123.8173 | -0.1085193 |  |  |  |  | 9 | Concentrado Cleaner Scavenger | 50.58492 | 15 | 15
| Cl-Scv | 0.1618011 | 66.21985 | 77.085 | 0.06618101 |  |  |  |  | 10 | Relave Cleaner Scavenger | 75.48711 | 27.07692 | 0.1437174
[10 empty] | 11 | Relave Scavenger | 22.03143 | 29.09091 | 15
[10 empty] | 12 | Concentrado Celda Jameson | 83.65125 | 14.11065 | 9.77806
[10 empty] | 13 | Relave Celda Jameson | 25.23957 | 20 | 29.66391
Tolerancias máximas
[12 empty] | Masa, % | Ley Cu, % | Ley Fe, %
[10 empty] | 1 | Alimentación Rougher | 30 | 5 | 10
[10 empty] | 2 | Concentrado Rougher | 30 | 5 | 10
[10 empty] | 3 | Relave Rougher | 30 | 5 | 10
[10 empty] | 4 | Alimentación 1ra Limpieza | 60 | 20 | 15
[10 empty] | 5 | Concentrado 1ra Limpieza | 90 | 25 | 15
[10 empty] | 6 | Relave 1ra Limpíeza | 30 | 20 | 15
[10 empty] | 7 | Alimentación Scavenger | 30 | 20 | 30
[10 empty] | 8 | Concentrado Scavenger | 85 | 20 | 15
[10 empty] | 9 | Concentrado Cleaner Scavenger | 50 | 15 | 15
[10 empty] | 10 | Relave Cleaner Scavenger | 85 | 20 | 30
[10 empty] | 11 | Relave Scavenger | 30 | 30 | 15
[10 empty] | 12 | Concentrado Celda Jameson | 85 | 15 | 15
[10 empty] | 13 | Relave Celda Jameson | 30 | 20 | 30
1
2
3
4
5
6
7
8
9
10
11
12
13
1
2
3
4
5
6
7

## 24. Balance Pre-Cl-SCV
[20 empty] | Objetivo | 8.647084 | [9 empty] | Balance Pre.ClSCV Septiembre
[13 empty] | Datos medidos | Datos medidos | [18 empty] | 1 | 2 | 3 | 4 | 5 | 6 | 7 | 8 | 9 | 10 | 11 | 12 | 13
[15 empty] | Masa, kph | Ley Cu, % | Ley Fe, % | Masa Cu, kph | Masa Fe, kph | [11 empty] | Flujo | Unidades | 1. Alim Ro | 2. Cons Ro | 3. Rel Ro | 4. Alim 1°CL | 5. Conc 1°CL | 6. Rel 1°CL | 7. Alim SCV | 8.Conc SCV | 9.Conc CL SCV | 10. Rel CL SCV | 11. Rel SCV | 12. Conc JMS | 13. Rel JMS
[13 empty] | 1 | Alimentación Rougher | #DIV/0! |  |  | #DIV/0! | [12 empty] | Masa Seca | kg/h |  |  |  | 28.9001 | 2.741244 | 26.15885 | 45.86005 | 19.7877 | 0.0865083 | 19.7012 | 24.66056 | 1.411788 | 44.44826
[13 empty] | 2 | Concentrado Rougher | #DIV/0! |  |  | #DIV/0! |  |  |  | Balance | Masa, kph | Masa Cu, kph | Masa Fe, kph |  | Balance | Masa, kph | Masa Cu, kph | Masa Fe, kph | Cu | % | 0.6816875 | 3.21325 | 0.1315 | 2.572807 | 17.68659 | 0.989 | 1.4896 | 2.1824 | 16.011 | 2.121678 | 0.2322 | 13.288 | 1.1004
[13 empty] | 3 | Relave Rougher | #DIV/0! |  |  | #DIV/0! |  |  | Nodo 1 | 2+3-1 | 0 | 0 | 0 | Nodo 1 |  |  |  |  | Fe | % | 2.35625 | 9.62375 | 1.016875 | 7.1655 | 32.2 | 4.542079 | 5.508659 | 6.877 | 26.22 | 6.792065 | 3.0245 | 26.91 | 4.739576
[13 empty] | 4 | Alimentación 1ra Limpieza | 24.45677 | 2.857 | 8.43 | 0.69873 | 2.061706 |  | Nodo 2 | 4-2 | 28.9001 | 0.7435436 | 2.070837 | Nodo 2 |  |  |  |  | Cp | % | 30 |  |  | 17.10526 | 28.58242 | 11.90965 | 15.57885 | 9.618209 | 21.27865 | 8.743728 | 12.38852 | 19.80383 | 14.35116
[13 empty] | 5 | Concentrado 1ra Limpieza | 1.811106 | 19.13 | 28 | 0.3464646 | 0.5071097 |  | Nodo 3 | 5+6-4 | 4.618528e-14 | -4.559702e-09 | 0 | Nodo 3 | 13+12-4 | #VALUE! | 0 | 0
[13 empty] | 6 | Relave 1ra Limpíeza | 19.2096 | 0.86 | 4.33 | 0.16520256 | 0.83177568 |  | Nodo 4 | 7-6-10 | 0 | 0.006424224 | 0 | Nodo 4 | 5+6-13 | #VALUE! | 0 | 0
[13 empty] | 7 | Alimentación Scavenger | 47.32615 | 2.128 | 9.24 | 1.007101 | 4.372937 |  | Nodo 5 | 13+12-7 | 0 | -0.006424224 | -0.03970262 | Nodo 5 | 7-10-6 | #VALUE! | 0 | 0
[13 empty] | 8 | Concentrado Scavenger | 25.152 | 1.984 | 5.98 | 0.49901568 | 1.5040896 |  | Nodo 6 | 8+11-13 | 0 | 0 | 0 | Nodo 6 | 8+11-7 | #VALUE! | 0 | 0
[13 empty] | 9 | Concentrado Cleaner Scavenger | 0.576722 | 17.79 | 22.8 | 0.1025988 | 0.1314926 |  | Nodo 7 | 9+10-8 | 0 | 0 | 0 | Nodo 7 | 9+10-8 | #VALUE! | 0 | 0
[13 empty] | 10 | Relave Cleaner Scavenger | 17.82947 | 1.816 | 6.68 | 0.3237832 | 1.191009 |  | Nodo 8 | 5+12+9+11-4 | 0 | -4.559702e-09 | -0.03970262 | Nodo 8 | 5+12+9+11-4 | -18.32282 | 16.99423 | -19.06232
[13 empty] | 11 | Relave Scavenger | 14.85529 | 0.258 | 2.63 | 0.03832666 | 0.3906942
[13 empty] | 12 | Concentrado Celda Jameson | 2.732481 | 12.08 | 23.4 | 0.3300837 | 0.6394006
[13 empty] | 13 | Relave Celda Jameson | 24.02609 | 0.917 | 5.09 | 0.2203192 | 1.222928
[13 empty] | Datos ajustados | Datos ajustados
|  | Masa Humeda, gr | Masa Seca, gr |  |  |  | Cp, % | Aforo (min) | Aforo (s) | Aforo (s) | Flujo Másico, kg/h |  |  | Flujo | Masa, kph | Ley, % | Ley Fe, % | Masa Cu, kph | Masa Fe, kph
1 | Alimentación Rougher | [8 empty] | 0 | #DIV/0! |  | 1 | Alimentación Rougher |  |  |  | 0
2 | Concentrado Rougher | [8 empty] | 0 | #DIV/0! |  | 2 | Concentrado Rougher |  |  |  | 0
3 | Relave Rougher |  |  | Agua | [5 empty] | 0 | #DIV/0! |  | 3 | Relave Rougher |  |  |  | 0
4 | Alimentación 1ra Limpieza | 1231.2 | 210.6 | 1020.6 |  |  | 17.10526 | 0 | 31 | 31 | 24.45677 |  | 4 | Alimentación 1ra Limpieza | 28.9001 | 2.572807 | 7.1655 | 0.7435436 | 2.070837 |  | Rec Cleaner | 92.2988
5 | Concentrado 1ra Limpieza | 2339.2 | 668.6 | 1670.6 |  |  | 28.58242 | 22 | 9 | 1329 | 1.811106 |  | 5 | Concentrado 1ra Limpieza | 2.741244 | 17.68659 | 32.2 | 0.4848326 | 0.8826807 |  | Mass Pull | 14.66964 | 3.078471
6 | Relave 1ra Limpíeza | 1120.1 | 133.4 | 986.7 |  |  | 11.90965 | 0 | 25 | 25 | 19.2096 |  | 6 | Relave 1ra Limpíeza | 26.15885 | 0.989 | 4.542079 | 0.2587111 | 1.188156 |  | RE | 6.291823
7 | Alimentación Scavenger | 1097 | 170.9 | 926.1 |  |  | 15.57885 | 0 | 13 | 13 | 47.32615 |  | 7 | Alimentación Scavenger | 45.86005 | 1.4896 | 5.508659 | 0.6831313 | 2.526274 |  | Ley Conc Final | 16.18764
8 | Concentrado Scavenger | 1089.6 | 104.8 | 984.8 |  |  | 9.618209 | 0 | 15 | 15 | 25.152 |  | 8 | Concentrado Scavenger | 19.7877 | 2.1824 | 6.877 | 0.4318468 | 1.3608 |  | RE | 6.291823
9 | Concentrado Cleaner Scavenger | 2177.3 | 463.3 | 1714 |  |  | 21.27865 | 48 | 12 | 2892 | 0.576722 |  | 9 | Concentrado Cleaner Scavenger | 0.0865083 | 16.011 | 26.22 | 0.01385084 | 0.02268248
10 | Relave Cleaner Scavenger | 1076.2 | 94.1 | 982.1 |  |  | 8.743728 | 0 | 19 | 19 | 17.82947 |  | 10 | Relave Cleaner Scavenger | 19.7012 | 2.121678 | 6.792065 | 0.417996 | 1.338118 |  | Rec Jameson | 27.46154
11 | Relave Scavenger | 1132.5 | 140.3 | 992.2 |  |  | 12.38852 | 0 | 34 | 34 | 14.85529 |  | 11 | Relave Scavenger | 24.66056 | 0.2322 | 3.0245 | 0.05726181 | 0.7458585 |  | Rec 1° Cl | 65.20566
12 | Concentrado Celda Jameson | 1019.5 | 201.9 | 817.6 |  |  | 19.80383 | 4 | 26 | 266 | 2.732481 |  | 12 | Concentrado Celda Jameson | 1.411788 | 13.288 | 26.91 | 0.1875984 | 0.3799122 |  | Rec Scv | 88.29262
13 | Relave Celda Jameson | 1069.6 | 153.5 | 916.1 |  |  | 14.35116 | 0 | 23 | 23 | 24.02609 |  | 13 | Relave Celda Jameson | 44.44826 | 1.1004 | 4.739576 | 0.4891087 | 2.106659 |  | Rec Cl-Scv | 3.207351
|  | Masa Humeda, gr | Masa Seca, gr | Masa Seca Bal gr | Masa humeda Bal gr | Masa Cp% | Cp, % | Aforo (min) | Aforo (s) | Aforo (s) | Flujo Másico, kg/h | [9 empty] | Mass Pull Jms | 3.078471
| Alimentación Rougher | [8 empty] | 0 | #DIV/0! |  | Tolerancias
| Concentrado Rougher | [8 empty] | 0 | #DIV/0! |  |  |  | Masa, % | Ley Cu, % | Ley Fe, %
| Relave Rougher | [8 empty] | 0 | #DIV/0! |  | 1 | Alimentación Rougher | #DIV/0! | #DIV/0! | #DIV/0!
| Alimentación 1ra Limpieza | 1231.2 | 210.6 | 156.4473 | 1177.047 | 13.2915 | 17.10526 | 0 | 31 | 31 | 18.16807 | 18.16807 | 2 | Concentrado Rougher | #DIV/0! | #DIV/0! | #DIV/0!
| Concentrado 1ra Limpieza | 2339.2 | 668.6 | 18959.47 | 20630.07 | 91.90211 | 28.58242 | 22 | 9 | 1329 | 51.35747 | 51.35747 | 3 | Relave Rougher | #DIV/0! | #DIV/0! | #DIV/0!
| Relave 1ra Limpíeza | 1120.1 | 133.4 | 251.2218 | 1237.922 | 20.29383 | 11.90965 | 0 | 25 | 25 | 36.17594 | 36.17594 | 4 | Alimentación 1ra Limpieza | 18.16807 | 9.947266 | 15 |  | Alim 1°CL
| Alimentación Scavenger | 1097 | 170.9 | 11.18677 | 937.2868 | 1.193527 | 15.57885 | 0 | 13 | 13 | 3.097875 | 3.097875 | 5 | Concentrado 1ra Limpieza | 51.35747 | 7.545286 | 15 |  | Conc 1°CL
| Concentrado Scavenger | 1089.6 | 104.8 | 88.86464 | 1073.665 | 8.276759 | 9.618209 | 0 | 15 | 15 | 21.32751 | 21.32751 | 6 | Relave 1ra Limpíeza | 36.17594 | 15 | 4.897902 |  | Rel 1°CL
| Concentrado Cleaner Scavenger | 2177.3 | 463.3 | 68283.33 | 69997.33 | 97.55134 | 21.27865 | 48 | 12 | 2892 | 85 | 85 | 7 | Alimentación Scavenger | 3.097875 | 30 | 40.38248 |  | Alim SCV
| Relave Cleaner Scavenger | 1076.2 | 94.1 | 55.40563 | 1037.506 | 5.340273 | 8.743728 | 0 | 19 | 19 | 10.49791 | 10.49791 | 8 | Concentrado Scavenger | 21.32751 | 10 | 15 |  | Conc SCV
| Relave Scavenger | 1132.5 | 140.3 | 623.3822 | 1615.582 | 38.58561 | 12.38852 | 0 | 34 | 34 | 66.00518 | 66.00518 | 9 | Concentrado Cleaner Scavenger | 85 | 10 | 15.00000015 |  | Conc CL SCV
| Concentrado Celda Jameson | 1019.5 | 201.9 | 3571.28 | 4388.88 | 81.3711 | 19.80383 | 4 | 26 | 266 | 48.33311 | 48.33311 | 10 | Relave Cleaner Scavenger | 10.49791 | 16.83251 | 1.677613 |  | Rel CL SCV
| Relave Celda Jameson | 1069.6 | 153.5 | 543.0556 | 1459.156 | 37.21711 | 14.35116 | 0 | 23 | 23 | 85 | 85 | 11 | Relave Scavenger | 66.00518 | 10 | 15 |  | Rel SCV
[13 empty] | 12 | Concentrado Celda Jameson | 48.33311 | 10 | 15 |  | Conc JMS
[13 empty] | 13 | Relave Celda Jameson | 85 | 20 | 6.884565 |  | Rel JMS
Tolerancias máximas
[15 empty] | Masa, % | Ley Cu, % | Ley Fe, %
[13 empty] | 1 | Alimentación Rougher | 30 | 5 | 10
[13 empty] | 2 | Concentrado Rougher | 30 | 5 | 10
[13 empty] | 3 | Relave Rougher | 30 | 5 | 10
[13 empty] | 4 | Alimentación 1ra Limpieza | 70 | 10 | 15
|  | Capacidad Levante | Q alimentacion (L/h) |  |  |  | Q relave (L/h) | Bias |  |  |  |  | 5 | Concentrado 1ra Limpieza | 70 | 10 | 15
| 1° Cleaner | 0.2233915 | 124.3443 |  |  |  | 146.6585 | 0.07645417 |  |  |  |  | 6 | Relave 1ra Limpíeza | 70 | 15 | 15
| Cl-Scv | 0.1264639 | 242.3406 |  |  |  | 190.3272 | -0.31682 |  |  |  |  | 7 | Alimentación Scavenger | 85 | 30 | 30
[13 empty] | 8 | Concentrado Scavenger | 70 | 10 | 15
[13 empty] | 9 | Concentrado Cleaner Scavenger | 85 | 10 | 15
[13 empty] | 10 | Relave Cleaner Scavenger | 85 | 20 | 30
[13 empty] | 11 | Relave Scavenger | 70 | 10 | 15
[13 empty] | 12 | Concentrado Celda Jameson | 70 | 10 | 15
[13 empty] | 13 | Relave Celda Jameson | 85 | 20 | 30
mover muy poco
mover poquito
1
2
3
4
5
6
7
8
9
10
11
12
13
1
2
3
4
5
6
7

## Proyecto S186
BHP ESCONDIDA
S186 Continuación QAQC Pruebas Laboratorio Jameson (BHP)
RESULTADOS CONSOLIDADOS DE PRUEBAS
EM-S186-PR-RP-001
21. QAQC Test Dilución
Fecha | Revision / Autor | Revision / Jefe Esp. | Cliente

## Pilotaje Rougher Dispersante
Planta Piloto-Etapa Rougher + Dispersante | [10 empty] | Mel-2 Etapa Ro 180 um | Cu | Fe
| Cu |  |  |  |  | Fe |  |  |  |  | Conc 1 | 7.3 | 23.9
| 2025-09-30 | 2025-10-01 | 2025-10-01 | 2025-10-02 | Prom | 2025-09-30 | 2025-10-01 | 2025-10-01 | 2025-10-02 | Prom | Conc 2 | 4.128 | 8.61
| Noche | Dia | Noche | Dia |  | Noche | Dia | Noche | Dia |  | Conc 3 | 1.958 | 3.57
Alim Ro (1) | 0.674 | 0.682 | 0.673 | 0.697 | 0.6815 | 2.25 | 2.26 | 2.3 | 2.39 | 2.3 | Conc 4 | 1.145 | 1.98
Rel Ro (2) | 0.103 | 0.125 | 0.129 | 0.13 | 0.12175 | 0.98 | 0.98 | 0.98 | 1 | 0.985 | Conc 5 | 0.613 | 1.2
Conc Ro (3) | 2.343 | 2.341 | 2.105 | 2.08 | 2.21725 | 5.3 | 5.7 | 5.5 | 5.8 | 5.575 | Rel | 0.09 | 0.83
Rp | 25.49107 | 25.13538 | 27.53036 | 29.07692 | 26.712 | 29.39815 | 27.11864 | 29.20354 | 28.95833 | 28.64924
RE | 3.476261 | 3.432551 | 3.127786 | 2.984218 | 3.253485 | 2.355556 | 2.522124 | 2.391304 | 2.426778 | 2.423913
Rec Ro | 88.61362 | 86.27848 | 86.10909 | 86.77188 | 86.9071 | 69.24897 | 68.39658 | 69.83455 | 70.27545 | 69.44326
Planta Piloto-Etapa Rougher
Turno Dia - 26-08-25
|  | #212 um | #150 um | #106 um | #53 um | #+25um | #-25um
Cu | Alim Ro | 0.414 | 0.612 | 0.746 | 0.939 | 1.096 | 0.604
| Rel Ro | 0.332 | 0.242 | 0.15 | 0.073 | 0.062 | 0.054
| Conc Ro | 2.658 | 4.359 | 5.58 | 6.63 | 5.37 | 1.594
Fe | Alim Ro | 1.77 | 3.13 | 3.72 | 3.6 | 3.29 | 1.64
| Rel Ro | 1.24 | 1.19 | 1.1 | 0.79 | 0.91 | 0.84
| Conc Ro | 16.8 | 30.5 | 32.5 | 14.7 | 27.7 | 3.09
Turno Dia - 07-08-25
Cu | Alim Ro | 0.392 | 0.597 | 0.747 | 0.932 | 1.155 | 0.502
| Rel Ro | 0.278 | 0.244 | 0.162 | 0.129 | 0.11 | 0.109
| Conc Ro | 7.45 | 11.4 | 13.4 | 15.08 | 13.03 | 2.652
Fe | Alim Ro | 1.64 | 3.02 | 3.61 | 3.67 | 3.52 | 1.37
| Rel Ro | 1.15 | 2.16 | 2.28 | 2.28 | 2.3 | 1.26
| Conc Ro | 14.3 | 21.7 | 23.1 | 21.2 | 16 | 3.1

## Pilotaje Cleaner
Pilotaje Cleaner
Condición #1
| Cu Cond. 1 |  |  |  |  | Fe
| 2025-09-01 | 2025-09-02 | 2025-09-02 | 2025-09-03 | Promedio | 2025-09-01 | 2025-09-02 | 2025-09-02 | 2025-09-03 | Promedio
| Noche | Día | Noche | Día |  | Noche | Día | Noche | Día
Alim. 1° Cl | 4.55 | 3.983 | 4.637 | 4.671 | 4.46025 | 6.21 | 5.69 | 7.25 | 6.85 | 6.5
Conc. 1° Cl | 20.99 | 23.34 | 24.03 | 22.36 | 22.68 | 16.1 | 17.3 | 20.6 | 19.6 | 18.4
Cola 1° Cl | 3.29 | 1.9 | 2.813 | 2.688 | 2.67275 | 7.26 | 5.35 | 6.81 | 6.9 | 6.58
Alim. SCV | 2.135 | 2.973 | 3.976 | 4.465 | 3.38725 | 5.82 | 8.32 | 9.24 | 8.59 | 7.9925
Conc. SCV | 4.568 | 3.952 | 4.61 | 5.78 | 4.7275 | 9.02 | 11.6 | 9.81 | 9.67 | 10.025
Conc. Cl-SCV | 17.55 | 14.98 | 15.2 | 15.03 | 15.69 | 19.6 | 18.5 | 20.8 | 15.6 | 18.625
Cola Cl-SCV | 4.552 | 4.865 | 5.19 | 4.966 | 4.89325 | 9.98 | 13.9 | 12.7 | 9.83 | 11.6025
Cola SCV | 0.226 | 0.253 | 0.228 | 0.234 | 0.23525 | 3.5 | 2.92 | 2.61 | 2.63 | 2.915
RE 1° Cl | 4.613187 | 5.859905 | 5.18223 | 4.786984 | 5.110576 | 2.592593 | 3.040422 | 2.841379 | 2.861314 | 2.833927
RE Cl-SCV | 3.841944 | 3.790486 | 3.29718 | 2.600346 | 3.382489 | 2.172949 | 1.594828 | 2.120285 | 1.613237 | 1.875325
Rp | 24.95959 | 25.32763 | 29.4483 | 29.98783 | 27.43084 | 16.8323 | 17.7792 | 25.50852 | 32.53662 | 23.16416
RE | 3.857143 | 3.760984 | 3.277981 | 3.217726 | 3.528459 | 3.1562 | 3.251318 | 2.868966 | 2.277372 | 2.888464
Rec Ro | 79.80749 | 79.80749 |  | 79.80749 | 79.80749 | 79.80749 | 79.80749 | 79.80749 | 79.80749 | 79.80749
Rec Cleaner | 96.27272 | 95.25681 | 96.53099 | 96.49265 | 96.13829 | 53.12609 | 57.80585 | 73.18307 | 74.098 | 64.55325
Rec Global | 76.83284 | 76.02208 | #VALUE! | 77.00836 | #VALUE! | 42.3986 | 46.1334 | 58.40557 | 59.13576 | 51.51833
Rp Global | 2.578346 | 2.523934 | 2.52754 | 2.63741 | 2.566808 | 3.088924 | 4.796822 | 4.865424 | 5.737199 | 4.622092
Ley Conc Final | 19.27 |  |  | 18.695 | 18.9825
Rec Scavenger | 94.06852 |  |  | 98.75737
Rec 1° Limpieza | 32.83963 |  |  | 48.25431
Rec Cl-Scv | 0.4729274 |  |  | 21.03221
Condición #2
| Cu Cond. 2 | [6 empty] | Fe
| 2025-09-22 | 2025-09-22 | 2025-09-23 | 2025-09-23 | 2025-09-24 | 2025-09-25 | Promedio | 2025-09-22 | 2025-09-22 | 2025-09-23 | 2025-09-23 | 2025-09-24 | 2025-09-25 | Promedio
| Día | Noche | Día | Noche | Día | Noche |  | Día | Noche | Día | Noche | Día | Noche
Alim. 1° Cl | 2.296 | 2.284 | 2.857 | 1.785 | 2.64 | 1.89 | 2.06375 | 5.56 | 5.21 | 8.43 | 5.29 | 7.01 | 4.9 | 5.953333
Conc. 1° Cl | 25.77 | 23.75 | 19.13 | 23.84 | 26.16 | 18.72 | 23.02 | 17.1 | 16.9 | 28 | 20.6 | 24.5 | 27.1 | 20.73333
Cola 1° Cl | 1.685 | 1.069 | 0.86 | 0.699 | 1.27 | 0.78 | 1.05825 | 6.15 | 5.99 | 4.33 | 4.59 | 4.54 | 3.55 | 5.093333
Alim. SCV | 2.085 | 1.512 | 2.128 | 1.982 | 1.81 | 1.33 | 1.72725 | 6.33 | 6.43 | 9.24 | 5.99 | 6.28 | 5.03 | 6.2
Conc. SCV | 5.92 | 5.31 | 1.984 | 3.843 | 2.27 | 2.45 | 4.38075 | 10.3 | 12.4 | 5.98 | 7.91 | 5.77 | 6.56 | 7.993333
Conc. Cl-SCV | 23.39 | 9.83 | 17.79 | 15.93 | 25.33 | 16.71 | 16.465 | 21.6 | 12.4 | 22.8 | 19.4 | 21.7 | 18 | 20.9
Cola Cl-SCV | 2.826 | 3.22 | 1.816 | 2.53 | 1.58 | 1.605 | 2.54525 | 7.32 | 8.59 | 6.68 | 6.97 | 2.6 | 5.03 | 5.63
Cola SCV | 0.154 | 0.139 | 0.258 | 0.21 | 0.12 | 0.144 | 0.16175 | 3.81 | 4.07 | 2.63 | 3.22 | 5.12 | 2.38 | 4.05
|  |  | 0.27 |  | 2.6/0.22
RE 1° Cl | 11.22387 | 10.39842 | 6.695835 | 13.35574 | 9.909091 | 9.904762 | 11.2207 | 3.07554 | 3.243762 | 3.321471 | 3.89414 | 3.495007 | 5.530612 | 3.488229
RE Cl-SCV | 3.951014 | 1.851224 | 8.966734 | 4.145199 | 11.15859 | 6.820408 | 4.191961 | 2.097087 | 1 | 3.812709 | 2.452592 | 3.760832 | 2.743902 | 2.77017
Rp | 8.769344 | 12.88211 | 14.27865 | 8.005083 | 9.834146 | 9.936828 | 9.898341 | 9.836987 | 13.68547 | 28.75558 | 12.79357 | 11.39928 | 16.13316 | 11.34328
RE | 10.70557 | 7.351138 | 6.461323 | 11.14006 | 9.751894 | 9.373016 | 9.642446 | 3.884892 | 2.380038 | 2.704626 | 3.667297 | 3.095578 | 3.673469 | 3.549256
Rec Ro | 84.37628 | 84.37628 | 84.37628 | 84.37628 | 84.37628 | 84.37628 | 84.37628 | 26.16253 | 26.16253 | 26.16253 | 26.16253 | 26.16253 | 26.16253 | 26.16253
Rec Cleaner | 93.88087 | 94.69817 | 92.25898 | 89.17707 | 95.90155 | 93.13804 | 92.72354 | 38.21563 | 32.57195 | 77.77309 | 46.91783 | 35.28735 | 59.26468 | 40.14027
Rec Global | 79.21319 | 79.90279 | 77.84469 | 75.24429 | 80.91816 | 78.58642 | 78.23667 | 9.998176 | 8.521647 | 20.34741 | 12.27489 | 9.232062 | 15.50514 | 10.50171
Rp Global | 2.201489 | 3.275194 | 2.660681 | 2.586863 | 2.166276 | 3.089089 | 2.725597 | -7.422325 | -11.31474 | -2.914238 | -5.429741 | -9.499389 | -2.700164
| OK | OK | problemas columnas |  | problemas columnas
|  |  | leyes más bajas |  | leyes más bajas
|  |  | L-150 |  | L-150
Ley Conc Final | 24.58 | 16.79 |  | 19.885 |  | 17.715 | 19.7425
Rec Scavenger | 95.08747 | 93.24783 |  | 94.57254 |  | 94.74141
Rec 1° Limpieza | 28.47325 | 55.70339 |  | 62.67809 |  | 61.28364
Rec Cl-Scv | 59.44581 | 58.53341 |  | 40.61676 |  | 38.15455
| Cu |  | Fe
| Promedio |  | Promedio
| #1 | #2 | #1 | #2 |  |  |  | Cond. #1 | Cond. #2 |  | Etapa Ro (1) |  |  | Etapa SCV (4)
Alim. 1° Cl | 4.6105 | 2.06375 | 4.55 | 3.983 |  |  | Alim. Ro | 0.6758235 | 0.6816875 |  | %Cu | 3.21325 |  | %Cu | 0.23
Conc. 1° Cl | 21.675 | 23.02 | 20.99 | 23.34 |  |  | Cola Ro | 0.1544118 | 0.1315 |  | Rec Cu | 84.37628 |  | Rec Cu | 4.605281
Cola 1° Cl | 2.989 | 1.05825 | 3.29 | 1.9 |  |  | Conc. Ro | 5.158353 | 3.21325 |  | Masspull | 17.85309 |  | Masspull | 95.28926
Alim. SCV | 3.3 | 1.72725 | 2.135 | 2.973 |  |  | Alim. 1° Cl | 4.6105 | 2.06375 |  | RE | 4.71367 |  | RE | 0.04832948
Conc. SCV | 5.174 | 4.38075 | 4.568 | 3.952 |  |  | Conc. 1° Cl | 21.675 | 23.02
Conc. Cl-SCV | 16.29 | 16.465 | 17.55 | 14.98 |  |  | Cola 1° Cl | 2.989 | 1.05825 |  | Etapa Cl (3) |  |  | Etapa Cl SCV (5)
Cola Cl-SCV | 4.759 | 2.54525 | 4.552 | 4.865 |  |  | Alim. SCV | 3.3 | 1.72725 |  | %Cu | 23.02 |  | %Cu | 0
Cola SCV | 0.23 | 0.16175 | 0.226 | 0.253 |  |  | Conc. SCV | 5.174 | 4.38075 |  | Rec Cu | 51.06971 |  | Rec Cu | 0
[7 empty] | Conc. Cl-SCV | 16.29 | 16.465 |  | Masspull | 4.578415 |  | Masspull | 99.71181
RE 1° Cl | 4.701225 | 11.15445 | 4.613187 | 5.859905 |  |  | Cola Cl-SCV | 4.759 | 2.54525 |  | RE | 11.15445 |  | RE | 0
RE Cl-SCV | 3.148434 | 3.758489 | 3.841944 | 3.790486 |  |  | Cola SCV | 0.23 | 0.16175
Global
Rp | 27.27584 | 11.66639 | 24.95959 | 25.32763 |  |  | Rec Ro | 79.80749 | 84.37628 |  | %Cu | 19.7425
RE | 3.533239 | 7.978195 | 3.857143 | 3.760984 |  |  | Rec Cleaner | 96.37207 | 93.0767 |  | Rec Cu | 0
[7 empty] | Rec Global | 76.91214 | 78.53466 |  | Masspull | 0
Rec Ro | 79.80749 | 84.37628 | 79.80749 | 79.80749 |  |  | Rp Global | 2.607423 | 2.675933 |  | RE | 0
Rec Cleaner | 96.37207 | 93.0767 | 96.27272 | 95.25681
Rec Global | 76.91214 | 78.53466 | 76.83284 | 76.02208
Rp Global | 2.607423 | 2.675933 | 2.578346 | 2.523934
| Alim. 1° Cl | Conc. 1° Cl | Cola 1° Cl | Alim. SCV | Conc. SCV | Conc. Cl-SCV | Cola Cl-SCV | Cola SCV | RE 1° Cl | RE Cl-SCV | RE | Rp Cleaner | Rp Global | Rec Cleaner | Rec Global | Rec Scavenger | Ley Conc Final
Cond. 1 | 4.55 | 20.99 | 3.29 | 2.135 | 4.568 | 17.55 | 4.552 | 0.226 | 4.613187 | 3.841944 | 3.857143 | 24.95959 | 2.578346 | 96.27272 | 76.83284 | 94.06852 | 19.27
Cond. 1 | 4.671 | 22.36 | 2.688 | 4.465 | 5.78 | 15.03 | 4.966 | 0.234 | 4.786984 | 2.600346 | 3.217726 | 29.98783 | 2.63741 | 96.49265 | 77.00836 | 98.75737 | 18.695
Cond. 2 | 2.296 | 25.77 | 1.685 | 2.085 | 5.92 | 23.39 | 2.826 | 0.154 | 11.22387 | 3.951014 | 10.70557 | 8.769344 | 2.201489 | 93.88087 | 79.21319 | 80.15065 | 24.58
Cond. 2 | 2.284 | 23.75 | 1.069 | 1.512 | 5.31 | 9.83 | 3.22 | 0.139 | 10.39842 | 1.851224 | 7.351138 | 12.88211 | 3.275194 | 94.69817 | 79.90279 | 57.76058 | 16.79
Cond. 2 | 1.785 | 23.84 | 0.699 | 1.982 | 3.843 | 15.93 | 2.53 | 0.21 | 13.35574 | 4.145199 | 11.14006 | 8.005083 | 2.586863 | 89.17707 | 75.24429 | 36.2706 | 19.885
Cond. 2 | 1.89 | 18.72 | 0.78 | 1.33 | 2.45 | 16.71 | 1.605 | 0.144 | 9.904762 | 6.820408 | 9.373016 | 9.936828 | 3.089089 | 93.13804 | 78.58642 | 22.62847 | 17.715
Este gráfico no está disponible en su versión de Excel. Si edita esta forma o guarda el libro en un formato de archivo diferente, el gráfico no se podrá utilizar.
Este gráfico no está disponible en su versión de Excel. Si edita esta forma o guarda el libro en un formato de archivo diferente, el gráfico no se podrá utilizar.
Este gráfico no está disponible en su versión de Excel. Si edita esta forma o guarda el libro en un formato de archivo diferente, el gráfico no se podrá utilizar.
Día
Día
Noche
Noche
Noche
Noche
22-09-2025
22-09-2025
22-09-2025
23-09-2025
25-09-2025
Cu Cond. 2

## Pilotaje Cleaner Alto Flujo
Cl Condición 2 Alto Flujo
PP-Etapa Cl-Conc. Ro. Remolido Cond. #2 Alto Flujo | [8 empty] | PP-Etapa Cl-Conc. Ro. Remolido Cond. #2
| Cu |  |  |  | Fe |  |  |  |  | Cu |  | Prom | Fe |  | Prom
| 2025-09-29 |  | 2025-09-30 | Promedio | 2025-09-29 |  | 2025-09-30 | Promedio |  | 2025-09-23 | 2025-09-24 |  | 2025-09-23 | 2025-09-24
| Dia | Noche | Dia |  | Dia | Noche | Dia |  |  | Dia | Dia |  | Dia | Dia
Alim Cl (1) | 2.407 | 3.183 | 2.084 | 2.558 | 6.62 | 9.93 | 5.14 | 7.23 | Rel SCV | 0.273 | 0.22 | 0.2465 | 2.65 | 3.2 | 2.925
Conc Cl (2) | 23.63 | 33.18 | 31.01 | 29.27333 | 25.1 | 23.1 | 25.4 | 24.53333 | Rel Cl-SCV |  | 2.598 | 2.598 |  | 6.8 | 6.8
Rel Cl (3) | 0.83 | 1.738 | 1.107 | 1.225 | 5.41 | 7.17 | 4.27 | 5.616667
Alim SCV (4) | 1.874 | 3.267 | 2.666 | 2.602333 | 8.95 | 8.28 | 8.47 | 8.566667
Conc SCV (5) | 3.366 | 11.06 | 8.67 | 7.698667 | 18.6 | 15.4 | 17.4 | 17.13333
Conc CL-SCV (6) | 10.81 | 24.59 | 18.1 | 17.83333 | 24.2 | 24.3 | 20.2 | 22.9
Rel Cl-SCV (7) | 2.937 | 6.53 | 5.46 | 4.975667 | 13.4 | 14.3 | 12.4 | 13.36667
Rel SCV (8) | 0.154 | 0.261 | 0.188 | 0.201 | 4.55 | 3.89 | 4.14 | 4.193333
RE 1°Cl | 9.8172 | 10.42413 | 14.88004 | 11.44384 | 3.791541 | 2.326284 | 4.941634 | 3.393269
Re Cl-SCV | 3.211527 | 2.223327 | 2.087659 | 2.316418 | 1.301075 | 1.577922 | 1.16092 | 1.336576
RP | 13.20169 | 10.20822 | 7.781015 | 10.39697 | 10.29851 | 30.48965 | 5.359057 | 15.38241
RE | 7.154134 | 9.074772 | 11.78263 | 9.337179 | 3.723565 | 2.386707 | 4.435798 | 3.515357
Rec Ro | 84.37628 | 84.37628 | 84.37628 | 84.37628 | 26.16253 | 26.16253 | 26.16253 | 26.16253
Rec Cleaner | 94.44664 | 92.63724 | 91.68082 | 92.92157 | 38.34716 | 72.76986 | 23.77169 | 44.96291
Rec Global | 79.69056 | 78.16386 | 77.35687 | 78.40376 | 10.03259 | 19.03844 | 6.219275 | 11.76343
Rp Global | 3.150252 | 1.688771 | 2.135596 | 2.324873 | -7.44061 | -6.131858 | -7.04089 | -6.873889
[10 empty] | Flujo | unidades | 1. Alim. Ro | 2. Cola Ro | 3. Conc. Ro | 4. Alim Cl | 5. Conc Cl | 6. Rel Cl | 7. Alim SCV | 8. Conc SCV | 10. Conc CL-SCV | 11. Rel Cl-SCV | 12. Rel SCV
| Cu | Fe |  | Etapa Ro (1) |  |  | Etapa SCV (4) |  |  | Cu | % | 0.6816875 | 0.1315 | 3.21325 | 2.558 | 29.27333 | 1.225 | 2.602333 | 7.698667 | 17.83333 | 4.975667 | 0.201
Alim. Ro | 0.6816875 |  |  | %Cu | 3.21325 |  | %Cu | 7.698667
Cola Ro | 0.1315 |  |  | Rec Cu | 84.37628 |  | Rec Cu | 94.74993
Conc. Ro | 3.21325 |  |  | Masspull | 17.85309 |  | Masspull | 32.02774
Alim Cl (1) | 2.558 | 7.23 |  | RE | 4.71367 |  | RE | 2.958371
Conc Cl (2) | 29.27333 | 24.53333
Rel Cl (3) | 1.225 | 5.616667 |  | Etapa Cl (3) |  |  | Etapa Cl SCV (5)
Alim SCV (4) | 2.602333 | 8.566667 |  | %Cu | 29.27333 |  | %Cu | 17.83333
Conc SCV (5) | 7.698667 | 17.13333 |  | Rec Cu | 54.38695 |  | Rec Cu | 49.05717
Conc CL-SCV (6) | 17.83333 | 22.9 |  | Masspull | 4.752511 |  | Masspull | 21.17803
Rel Cl-SCV (7) | 4.975667 | 13.36667 |  | RE | 11.44384 |  | RE | 2.316418
Rel SCV (8) | 0.201 | 4.193333
Global
|  |  |  | %Cu | 23.55333
|  |  |  | Rec Cu | 79.69056
|  |  |  | Masspull | 13.20169
|  |  |  | RE | 7.154134

## AqxM Jms Rel Ro
Jameson Relave Ro Cond. 1#
|  | Ley | [5 empty] | Masa
|  | #212 um | #150 um | #106 um | #53 um | #+25um | #-25um | #212 um | #150 um | #106 um | #53 um | #+25um | #-25um
Cu | Conc Jms RelRo |  | 1.6 | 1.1 | 1.01 | 1.04 | 0.78 |  | 22.8 | 38.5 | 20.3 | 13 | 147
Fe | Conc Jms RelRo |  | 27.9 | 35.4 | 30.6 | 22.6 | 4.71
Jameson Relave Ro Cond. 2#
|  | Ley | [5 empty] | Masa
|  | #212 um | #150 um | #106 um | #53 um | #+25um | #-25um | #212 um | #150 um | #106 um | #53 um | #+25um | #-25um
Cu | Conc Jms RelRo |  | 2.77 | 1.93 | 0.79 | 0.48 | 0.17 |  | 11.3 | 20 | 17.1 | 17.3 | 176
Fe | Conc Jms RelRo |  | 10.7 | 9.05 | 4.01 | 2.4 | 1.12

## Cinética CL SCV
Cinetica Cl SCV
CinCl-SCV4 (Cinetica) | Cu | Fe
Conc 1 | 8.92 | 10.7
Conc 2 | 7.92 | 9.94
Conc 3 | 6.97 | 9.76
Conc 4 | 5.33 | 9.31
Conc 5 | 2.463 | 6.23

## Piloto CL C#1
Planta Piloto-Etapa Cl Cond. 1#
|  | Dia | #212 um | #150 um | #106 um | #53 um | #+25um | #-25um
Cu | Alim Cl | 2025-09-22 | 4.741 | 8.66 | 10.4 | 11.94 | 10.55 | 2.747
| Conc Cl | 2025-09-22 | 11.12 | 16.79 | 20.58 | 25.58 | 30.17 | 16.26
| Con SCV | 2025-09-22 | 7.92 | 7.27 | 6.86 | 7.99 | 8.6 | 3.177
| Rel SCV | 2025-09-22 | 1.326 | 0.894 | 0.632 | 0.363 | 0.242 | 0.249
Fe | Alim Cl | 2025-09-22 | 11.1 | 15.7 | 17.6 | 17 | 14.2 | 3.38
| Conc Cl | 2025-09-22 | 26 | 25.8 | 25.3 | 24 | 22.6 | 9.49
| Con SCV | 2025-09-22 | 14.4 | 14.7 | 16.3 | 19.2 | 18.5 | 4.87
| Rel SCV | 2025-09-22 | 9.02 | 18.1 | 20.9 | 15.1 | 8.9 | 1.99
Planta Piloto-Etapa Cl Cond. 1#
|  | Dia | #212 um | #150 um | #106 um | #53 um | #+25um | #-25um
Cu | Alim Cl | 2025-09-01 |  | 3.716 | 5.59 | 5.58 | 4.639 | 1.566
| Conc Cl | 2025-09-01 |  | 13.24 | 22.2 | 28.34 | 33.03 | 23.14
| Con SCV | 2025-09-01 | 8.83 | 9.91 | 9.9 | 11.04 | 12.08 | 3.278
| Rel SCV | 2025-09-01 |  | 1.358 | 1.603 | 0.522 | 0.196 | 0.156
Fe | Alim Cl | 2025-09-01 |  | 14.4 | 18.8 | 17 | 10.4 | 2.92
| Conc Cl | 2025-09-01 |  | 31.2 | 28.6 | 25.7 | 22.8 | 12.7
| Con SCV | 2025-09-01 | 13.6 | 17.3 | 19.9 | 21 | 20.7 | 5.87
| Rel SCV | 2025-09-01 |  | 12.9 | 19.6 | 15.6 | 8.76 | 2.04

## Relave Ro AQxM
Jameson Relave Ro Cond. 1#
|  | Leyes | [5 empty] | Masa
Jameson Relave Ro Cond. 1# |  | #212 um | #150 um | #106 um | #53 um | #+25um | #-25um | #212 um | #150 um | #106 um | #53 um | #+25um | #-25um
Cu | Conc Jms RelRo |  | 1.6 | 1.1 | 1.01 | 1.04 | 0.78 |  | 22.8 | 38.5 | 20.3 | 13 | 147
Fe | Conc Jms RelRo |  | 27.9 | 35.4 | 30.6 | 22.6 | 4.71
Jameson Relave Ro Cond. 2#
Jameson Relave Ro Cond. 2# |  | #212 um | #150 um | #106 um | #53 um | #+25um | #-25um | #212 um | #150 um | #106 um | #53 um | #+25um | #-25um
Cu | Conc Jms RelRo |  | 2.77 | 1.93 | 0.79 | 0.48 | 0.17 |  | 11.3 | 20 | 17.1 | 17.3 | 176
Fe | Conc Jms RelRo |  | 10.7 | 9.05 | 4.01 | 2.4 | 1.12

## Jms Pre Cl
Jameson Pre Cl | [8 empty] | Cin Cl 3 (Cinetica)
|  | Dia | #212 um | #150 um | #106 um | #53 um | #+25um | #-25um |  | Cu | Fe
Cu | Conc Jms (Pre-Cl) |  | 11.75 | 15.81 | 19.45 | 27.79 | 33.29 | 38.72 | Conc 3 | 15.64 | 15.9
| Rel Jms (pre-Cl) |  |  |  | 2.87 | 2.21 | 1.48 | 0.71 | Conc 5 | 3.047 | 6.67

## Jms Pre SCV
Jameson Pre SCV
|  | Dia | #212 um | #150 um | #106 um | #53 um | #+25um | #-25um
Cu | Conc Jms (Pre-SCV) |  | 7.67 | 8.95 | 9.44 | 10.26 | 15.15 | 20.27
| Rel Jms (pre-SCV) |  |  |  | 4.99 | 2.75 | 1.86 | 0.57

## Rep Jms Pre SCV
Jameson Repetición Pre-SCV
2025-11-27
[5 empty] | Jameson Rep Pre SCV | [15 empty] | Ley Final Cu | Ley Final Fe | Error Cu +-10% | Error Fe +-20%
Jameson Repetición Pre-SCV | [6 empty] | Leyes | [6 empty] | Peso recepcionado en SGS (gr) | [5 empty] | Conc Jms AQxM Calculado | 1.889615 | 4.445117
| Cu | Fe |  |  |  |  | Dia | #212 um | #150 um | #106 um | #53 um | #+25um | #-25um | #212 um | #150 um | #106 um | #53 um | #+25um | #-25um | Rel Jms AQxM Calculado | 0.4533333 | 3.766097
| 2025-11-27 | 2025-11-27 |  |  | %Cu | Conc Jms (Rep Pre-SCV) |  | 5.35 | 6.64 | 7.18 | 6.66 | 4.26 | 1.23 | 0.5 | 2.1 | 4.5 | 17.3 | 2.1 | 186.5 | Conc Jms Ajustado | 2.649594 | 26.91 | 28.68283 | 83.48154
Alim 1°Cl Rep Pre Scv (1) | 3.7 | 13.5 |  |  |  | Rel Jms (Rep Pre-SCV) |  | 1.07 | 1.32 | 1.51 | 1.25 | 0.68 | 0.32 | 1 | 2 | 3.8 | 16 | 28.8 | 192.3 | Rel Jms Ajustado | 0.528 | 4.739576 | 14.14141 | 20.53937
Conc 1°Cl Rep Pre Scv (2) | 23.77 | 16.8 |  |  | %Fe | Conc Jms (Rep Pre-SCV) |  | IS | 24.5 | 21.9 | 16.6 | 10 | 2.62 | [6 empty] | Concentrado Celda Jameson | 2.14 | 5.36 | 11.70023 | 17.06871
Rel 1°Cl Rep Pre Scv (3) | 1.62 | 4.33 |  |  |  | Rel Jms (Rep Pre-SCV) |  | 26.4 | 30.9 | 27.4 | 10.2 | 6.93 | 1.89 | [6 empty] | Relave Celda Jameson | 0.44 | 4.18 | -3.030303 | 9.901991
Alim SCV Rep Pre Scv(4) | 1.6 | 4.3
Conc SCV Rep Pre Scv (5) | 0.7 | 3.67 |  |  |  | sacar pasante cumulado AQxMalla
Conc CL-SCV Rep Pre Scv (6) | 9.45 | 10 |  |  |  | Ajutar curva del pasante acumulado (ajutar la curva)
Rel Cl-SCV Rep Pre Scv (7) | 0.29 | 2.17 |  |  |  | usar masas ajustadas para balancear el cobre -deberia coincidir con el global
Rel SCV Rep Pre Scv (8) | 0.13 | 1.6 |  |  |  | Pedir Alim AQxM
Conc Jms Exp1 Pre Scv (9) | 2.14 | 5.36
Rel Jms Exp1 Pre Scv (10) | 0.44 | 4.18
FLUJO | Peso Pulpa, gr | Peso Seco, gr | min | seg | Cp | A.Q., % Cu | A.Q., % Fe
Alimentación 1ra Limpieza | 2131.2 | 390 | 0 | 55 | 18.3% | 3.7 | 13.5
Concentrado 1ra Limpieza | 756.4 | 200.3 | 6 | 0 | 26.48% | 23.77 | 16.8
Relave 1ra Limpíeza | 2532.3 | 441.1 | 1 | 10 | 17.42% | 1.62 | 4.33
Alimentación Celda Jameson | 3097.2 | 374 | 0 | 30 | 12.08% | 1.6 | 4.3
Concentrado Scavenger | 2301.5 | 355.3 | 0 | 40 | 15.44% | 0.7 | 3.67
Concentrado Cleaner Scavenger | 906.2 | 174 | 5 | 20 | 19.2% | 9.45 | 10
Relave Cleaner Scavenger | 2960.9 | 273.9 | 0 | 40 | 9.251% | 0.29 | 2.17
Relave Scavenger | 4135.2 | 491.7 | 1 | 40 | 11.89% | 0.13 | 1.6
Concentrado Celda Jameson | 2026 | 367.5 | 6 | 20 | 18.14% | 2.14 | 5.36
Relave Celda Jameson | 4078.9 | 586.5 | 0 | 45 | 14.38% | 0.44 | 4.18
Note on J9: No alcanzo la masa para realizar el análisis, masa insuficiente.

## Jms Exp1 Pre SCV
Jameson Experimetal 1 (Pre-SCV)
| FLUJO | Peso Pulpa, gr | Peso Seco, gr | min | seg | Cp | A.Q., % Cu | A.Q., % Fe | Jameson Experimental 1 Pre SCV
| Alimentación 1ra Limpieza | 2131.2 | 390 | 0 | 55 | 18.3% | 3.7 | 13.5 |  |  | Dia | #212 um | #150 um | #106 um | #53 um | #+25um | #-25um
| Concentrado 1ra Limpieza | 756.4 | 200.3 | 6 | 0 | 26.48% | 23.77 | 16.8 | %Cu | Conc Jms (Exp1 Pre-SCV) (9) |  | 8.98 | 10.33 | 11.11 | 14.28 | 17.6 | 5.79
| Relave 1ra Limpíeza | 2532.3 | 441.1 | 1 | 10 | 17.42% | 1.62 | 4.33 | %Cu | Rel Jms (Exp1 Pre-SCV)(10) |  | 0.84 | 0.96 | 0.87 | 0.63 | 0.35 | 0.27
| Alimentación Scavenger | 4387.9 | 684.4 | 1 | 0 | 15.6% | 1.08 | 4.91 | %Fe | Conc Jms (Exp1 Pre-SCV)(9) |  | 19.2 | 19.6 | 20.5 | 21.6 | 21.6 | 6.67
| Concentrado Scavenger | 2768.1 | 410.2 | 1 | 0 | 14.82% | 0.42 | 4.53 | %Fe | Rel Jms (Exp1 Pre-SCV)(10) |  | 13.9 | 25 | 25.4 | 18.5 | 8.3 | 2.14
| Concentrado Cleaner Scavenger | 895.8 | 254.5 | 9 | 30 | 28.41% | 2.06 | 3.81
| Relave Cleaner Scavenger | 5443.9 | 455.8 | 1 | 30 | 8.373% | 0.28 | 2.65
| Relave Scavenger | 5711.8 | 660 | 2 | 10 | 11.56% | 0.093 | 1.87
| Concentrado Celda Jameson | 1329.1 | 249.3 | 3 | 30 | 18.76% | 8.59 | 11.7
| Relave Celda Jameson | 2992.1 | 494.2 | 0 | 55 | 16.52% | 0.3 | 4.23
| Flujos | Cu | Fe
|  | 2025-12-01 | 2025-12-01
| Alim 1°Cl Exp1 Pre Scv (1) | 2.73 | 8.32
| Conc 1°Cl Exp1 Pre Scv (2) | 10.6 | 19.5
| Rel 1°Cl exp1 Pre Scv (3) | 1.54 | 4.83
| Alim SCV Exp1 Pre Scv(4) | 1.08 | 4.91
| Conc SCV Exp1 Pre Scv (5) | 0.42 | 4.53
| Conc CL-SCV Exp1 Pre Scv (6) | 2.06 | 3.81
| Rel Cl-SCV Exp1 Pre Scv (7) | 0.28 | 2.65
| Rel SCV Exp1 Pre Scv (8) | 0.093 | 1.87
| Conc Jms Exp1 Pre Scv (9) | 8.59 | 11.7
| Rel Jms Exp1 Pre Scv (10) | 0.3 | 4.23
| FLUJO | Peso Pulpa, gr | Peso Seco, gr | min | seg | Cp | A.Q., % Cu | A.Q., % Fe
| Alimentación 1ra Limpieza | 2131.2 | 390 | 0 | 55 | 0.1829955 | 3.7 | 13.5
| Concentrado 1ra Limpieza | 756.4 | 200.3 | 6 | 0 | 0.264807 | 23.77 | 16.8
| Relave 1ra Limpíeza | 2532.3 | 441.1 | 1 | 10 | 0.1741895 | 1.62 | 4.33
| Alimentación Scavenger | 4387.9 | 684.4 | 1 | 0 | 0.1559744 | 1.08 | 4.91
| Concentrado Scavenger | 2768.1 | 410.2 | 1 | 0 | 0.1481883 | 0.42 | 4.53
| Concentrado Cleaner Scavenger | 895.8 | 254.5 | 9 | 30 | 0.2841036 | 2.06 | 3.81
| Relave Cleaner Scavenger | 5443.9 | 455.8 | 1 | 30 | 0.08372674 | 0.28 | 2.65
| Relave Scavenger | 5711.8 | 660 | 2 | 10 | 0.1155503 | 0.093 | 1.87
| Concentrado Celda Jameson | 1329.1 | 249.3 | 3 | 30 | 0.1875705 | 8.59 | 11.7
| Relave Celda Jameson | 2992.1 | 494.2 | 0 | 55 | 0.1651683 | 0.3 | 4.23

## Test Dilucion Pre-SCV
Caso (27-11-2025) | Alimentación Jameso Pre Scavenger | [14 empty] | 45988 | L150 Pre-Scv #1
TDD. Feed Pre-Scv. #1 | Tiempo, min | Tiempo acumulado, min | Masa seca, gr | Masa húmeda, gr | Cp, % | Masa acumulada, gr | Ley, Cu% | Ley acumulada, Cu% | Recuperación, Cu% | Mass Pull, % | Mass Pull acumulado, % | Ley, Fe% | Ley acumulada, Fe% | Recuperación, Fe% |  | Flujo | Cu, (%) | Fe, (%)
Concentrado 1 | 0.5 | 0.5 | 1.3 | 16.9 | 7.692308 | 1.3 | 27.92 | 27.92 | 6.287537 | 0.171844 | 0.171844 | 19.1 | 19.1 | 1.229333 |  | Alimentación | 1.6 | 4.3
Concentrado 2 | 1 | 1.5 | 1.1 | 14.8 | 7.432432 | 2.4 | 26.75 | 27.38375 | 11.38481 | 0.1454065 | 0.3172505 | 18.7 | 18.91667 | 2.247754 |  | Concentrado | 2.14 | 5.36
Concentrado 3 | 2 | 3.5 | 0.9 | 22.5 | 4 | 3.3 | 26.15 | 27.04727 | 15.46177 | 0.1189689 | 0.4362194 | 18.2 | 18.72121 | 3.058728 |  | Relave | 0.44 | 4.18
Concentrado 4 | 6 | 9.5 | 1.6 | 37.4 | 4.278075 | 4.9 | 26.05 | 26.72163 | 22.68197 | 0.2115003 | 0.6477198 | 18.3 | 18.58367 | 4.508381 |  | Recuperación | 91.26471 | 12.67639
Concentrado 5 | 10 | 19.5 | 1.9 | 72.3 | 2.627939 | 6.8 | 22.04 | 25.41353 | 29.93613 | 0.2511566 | 0.8988764 | 16.9 | 18.11324 | 6.098147 |  | R. Enriquecimiento | 1.3375 | 1.246512
Relave Stage 3 |  |  | 23.5 | 799.1 | 2.940808 | 30.3 | 10.27 | 13.66855 | 71.7442 | 3.106411 | 4.005288 | 12.2 | 13.52706 | 20.29266
Relave Stage 2 |  |  | 138 | 1502.2 | 9.186526 | 168.3 | 0.5 | 2.870808 | 83.69703 | 18.2419 | 22.24719 | 2.63 | 4.59186 | 38.26182
Relave Stage 1 |  |  | 588.2 | 3173.3 | 18.53591 | 756.5 | 0.16 | 0.7630787 | 100 | 77.75281 | 100 | 2.12 | 2.669919 | 100
Alimentación |  |  | 756.5
Caso (01-12-2025) | Alimentación Jameso Pre Scavenger | [14 empty] | 45992 | L150 Pre-Scv #2
TDD. Feed Pre-Scv. #2 | Tiempo, min | Tiempo acumulado, min | Masa seca, gr | Masa húmeda, gr | Cp, % | Masa acumulada, gr | Ley, Cu% | Ley acumulada, Cu% | Recuperación, Cu% | Mass Pull, % | Mass Pull acumulado, % | Ley, Fe% | Ley acumulada, Fe% | Recuperación, Fe% |  | Flujo | Cu, (%) | Fe, (%)
Concentrado 1 | 0.5 | 0.5 | 5.5 | 19.9 | 27.63819 | 5.5 | 21 | 21 | 14.95372 | 0.7270324 | 0.7270324 | 17.8 | 17.8 | 2.516294 |  | Alimentación | 1.08 | 4.91
Concentrado 2 | 1 | 1.5 | 4.1 | 20.4 | 20.09804 | 9.6 | 18.77 | 20.0476 | 24.9173 | 0.5419696 | 1.269002 | 17.4 | 17.62917 | 4.349925 |  | Concentrado | 8.59 | 11.7
Concentrado 3 | 2 | 3.5 | 6.1 | 36.2 | 16.85083 | 15.7 | 16.89 | 18.82076 | 38.25641 | 0.806345 | 2.075347 | 16.6 | 17.2293 | 6.95258 |  | Relave | 0.3 | 4.23
Concentrado 4 | 6 | 9.5 | 12.2 | 50.8 | 24.01575 | 27.9 | 11.83 | 15.76387 | 56.94222 | 1.61269 | 3.688037 | 14.6 | 16.07957 | 11.53074 |  | Rec. L150 | 74.83581 | 21.69165
Concentrado 5 | 10 | 19.5 | 5.9 | 139.9 | 4.217298 | 33.8 | 7.67 | 14.35104 | 62.8011 | 0.7799075 | 4.467944 | 12.7 | 15.48964 | 13.45665 |  | R. Enriquecimiento | 7.953704 | 2.382892
Relave Stage 3 |  |  | 31.2 | 768.3 | 4.060914 | 65 | 4.36 | 9.555338 | 80.41309 | 4.124256 | 8.592201 | 11.9 | 13.76662 | 22.99955
Relave Stage 2 |  |  | 121.8 | 2433.4 | 5.005342 | 186.8 | 0.42 | 3.598785 | 87.03622 | 16.10046 | 24.69266 | 2.69 | 6.544283 | 31.42083
Relave Stage 1 |  |  | 589 | 2254.2 | 26.129 | 775.8 | 0.17 | 0.9955955 | 100 | 77.85856 | 102.5512 | 4.53 | 5.015006 | 100
Alimentación |  |  | 775.8
[15 empty] | Alimentacion | Cu% | Sept | Nov | Dic
45992 | L150 Pre-Scv Batch | [13 empty] | Sept | 1.71
Flujo | Masa, gr | Masa acumulada, gr | Ley, Cu% | Ley acumulada, Cu% | Recuperación, Cu% | Ley, Fe% | Ley acumulada, Fe% | Recuperación, Fe% | [6 empty] | Nov | 0.8
Concentrado 1 | 37.9 | 37.9 | 26.32 | 26.32 | 11.41865 | 15.6 | 15.6 | 1.81747 | [6 empty] | Dic | 1
Concentrado 2 | 37.2 | 75.1 | 26.25 | 26.28533 | 22.5966 | 18.2 | 16.88788 | 3.89869
Concentrado 3 | 58.9 | 134 | 26.19 | 26.24343 | 40.25455 | 20.7 | 18.56351 | 7.6466 | [6 empty] | Estos test de dilucion ocn que se alimentó (solo la Columna cleaner o tiene ambas cleaner)
Concentrado 4 | 186 | 320 | 8.3 | 15.81381 | 57.92635 | 10.5 | 13.87659375 | 13.65012
Concentrado 5 | 545 | 865 | 3.42 | 8.004993 | 79.26232 | 7.12 | 9.619549 | 25.57846
Relave | 8234.7 | 9099.7 | 0.22 | 0.9600265 | 100 | 2.94 | 3.574945 | 100
Alimentación | 9099.7

## AQ Cond#1 CBase
COND 1#
2025-08-04
Día
20250804-D
| FLUJO | Peso Pulpa [gr] | Peso Seco [gr] | Concentración de sólidos [%] | Volumen Total [lt] | Aforo Total [seg] | A. Q. [% Cu] | A. Q. [% Fe]
| Alimentación Rougher | 2479 | 755.7 | 30.48% | 2.2 | 15 | 0.609 | 1.87
| Concentrado Rougher | 2192.6 | 421.4 | 19.22% | 1.9 | 33 | 2.083 | 3.35
| Relave Rougher | 2738.8 | 1013 | 36.99% | 2.2 | 24 | 0.167 | 1.6
45873
Noche
20250804-N
| FLUJO | Peso Pulpa [gr] | Peso Seco [gr] | Concentración de sólidos [%] | Volumen Total [lt] | Aforo Total [seg] | A. Q. [% Cu] | A. Q. [% Fe]
| Alimentación Rougher | 3583.7 | 1087.1 | 30.33% | 3 | 21 | 0.638 | 2.11
| Concentrado Rougher | 2368.2 | 486.4 | 20.54% | 2 | 54 | 3.415 | 5.36
| Relave Rougher | 4096.1 | 1358.9 | 33.18% | 3.3 | 30 | 0.124 | 1.43
45874
Día
20250805-D
| FLUJO | Peso Pulpa [gr] | Peso Seco [gr] | Concentración de sólidos [%] | Volumen Total [lt] | Aforo Total [seg] | A. Q. [% Cu] | A. Q. [% Fe]
| Alimentación Rougher | 2572 | 783.6 | 30.47% | 2.2 | 15 | 0.646 | 2.24
| Concentrado Rougher | 2104.4 | 350.1 | 16.64% | 2 | 42 | 3.629 | 7.66
| Relave Rougher | 2669 | 946.7 | 35.47% | 2.2 | 21 | 0.128 | 1.26
45874
Noche
20250805-N
| FLUJO | Peso Pulpa [gr] | Peso Seco [gr] | Concentración de sólidos [%] | Volumen Total [lt] | Aforo Total [seg] | A. Q. [% Cu] | A. Q. [% Fe]
| Alimentación Rougher | 4054 | 1228.2 | 30.3% | 3.1 | 21 | 0.634 | 2.4
| Concentrado Rougher | 3380.6 | 515.5 | 15.25% | 3 | 111 | 6.22 | 9.12
| Relave Rougher | 3693.7 | 1227 | 33.22% | 2.9 | 24 | 0.15 | 1.7
45875
Día
20250806-D
| FLUJO | Peso Pulpa [gr] | Peso Seco [gr] | Concentración de sólidos [%] | Volumen Total [lt] | Aforo Total [seg] | A. Q. [% Cu] | A. Q. [% Fe]
| Alimentación Rougher | 2176 | 664.8 | 30.55% | 1.8 | 12 | 0.71 | 2.33
| Concentrado Rougher | 1851.6 | 316.2 | 17.08% | 1.6 | 60 | 5.55 | 8.21
| Relave Rougher | 1947.3 | 644.2 | 33.08% | 1.5 | 12 | 0.15 | 1.52
45875
Noche
20250806-N
| FLUJO | Peso Pulpa [gr] | Peso Seco [gr] | Concentración de sólidos [%] | Volumen Total [lt] | Aforo Total [seg] | A. Q. [% Cu] | A. Q. [% Fe]
| Alimentación Rougher | 3563 | 1080.9 | 30.34% | 2.7 | 18 | 0.68 | 2.47
| Concentrado Rougher | 3735.3 | 792.6 | 21.22% | 3.3 | 201 | 7.48 | 12.4
| Relave Rougher | 3845.3 | 1200.1 | 31.21% | 3.1 | 24 | 0.15 | 1.84
45876
Día
20250807-D
| FLUJO | Peso Pulpa [gr] | Peso Seco [gr] | Concentración de sólidos [%] | Volumen Total [lt] | Aforo Total [seg] | A. Q. [% Cu] | A. Q. [% Fe]
| Alimentación Rougher | 2145.7 | 655.7 | 30.56% | 1.7 | 12 | 0.7 | 2.32
| Concentrado Rougher | 1779.4 | 303 | 17.03% | 1.6 | 54 | 5.01 | 6.94
| Relave Rougher | 2174.8 | 726.3 | 33.4% | 1.8 | 15 | 0.15 | 1.73
2025-08-07
Noche
20250807-N
| FLUJO | Peso Pulpa [gr] | Peso Seco [gr] | Concentración de sólidos [%] | Volumen Total [lt] | Aforo Total [seg] | A. Q. [% Cu] | A. Q. [% Fe]
| Alimentación Rougher | 3171 | 963.3 | 30.38% | 2.6 | 18 | 0.69 | 2.5
| Concentrado Rougher | 2891.7 | 681.6 | 23.57% | 2.4 | 141 | 6.09 | 8.16
| Relave Rougher | 3099.6 | 963.3 | 31.08% | 2.4 | 18 | 0.15 | 1.9
45880
Día
20250811-D
| FLUJO | Peso Pulpa [gr] | Peso Seco [gr] | Concentración de sólidos [%] | Volumen Total [lt] | Aforo Total [seg] | A. Q. [% Cu] | A. Q. [% Fe]
| Alimentación Rougher | 3444.7 | 1045.4 | 30.35% | 2.7 | 18 | 0.71 | 2.33
| Concentrado Rougher | 2988.4 | 477.2 | 15.97% | 2.7 | 99 | 5.91 | 8.07
| Relave Rougher | 3095 | 1025.2 | 33.12% | 2.6 | 21 | 0.16 | 1.73
45880
Noche
20250811-N
| FLUJO | Peso Pulpa [gr] | Peso Seco [gr] | Concentración de sólidos [%] | Volumen Total [lt] | Aforo Total [seg] | A. Q. [% Cu] | A. Q. [% Fe]
| Alimentación Rougher | 6499.3 | 1961.8 | 30.18% | 5.3 | 36 | 0.69 | 2.33
| Concentrado Rougher | 2175.5 | 333.4 | 15.33% | 2 | 36 | 2.98 | 4.27
| Relave Rougher | 1511.3 | 582 | 38.51% | 1.1 | 12 | 0.17 | 1.82
45881
Día
20250812-D
| FLUJO | Peso Pulpa [gr] | Peso Seco [gr] | Concentración de sólidos [%] | Volumen Total [lt] | Aforo Total [seg] | A. Q. [% Cu] | A. Q. [% Fe]
| Alimentación Rougher | 3866 | 1171.8 | 30.31% | 3.1 | 21 | 0.676 | 2.43
| Concentrado Rougher | 4105.4 | 719.1 | 17.52% | 3.6 | 162 | 6.22 | 9.22
| Relave Rougher | 4314.3 | 1390.3 | 32.23% | 3.4 | 27 | 0.183 | 1.82
45881
Noche
20250812-N
| FLUJO | Peso Pulpa [gr] | Peso Seco [gr] | Concentración de sólidos [%] | Volumen Total [lt] | Aforo Total [seg] | A. Q. [% Cu] | A. Q. [% Fe]
| Alimentación Rougher | 1877.7 | 575.3 | 30.64% | 1.7 | 12 | 0.698 | 2.28
| Concentrado Rougher | 1788.6 | 284.8 | 15.92% | 1.6 | 60 | 6.02 | 8.77
| Relave Rougher | 1901.8 | 631.7 | 33.22% | 1.5 | 12 | 0.161 | 1.72
45882
Día
20250813-D
| FLUJO | Peso Pulpa [gr] | Peso Seco [gr] | Concentración de sólidos [%] | Volumen Total [lt] | Aforo Total [seg] | A. Q. [% Cu] | A. Q. [% Fe]
| Alimentación Rougher | 3022.7 | 918.8 | 30.4% | 2.5 | 18 | 0.683 | 2.42
| Concentrado Rougher | 3539.1 | 606.5 | 17.14% | 3.1 | 129 | 6.16 | 10.3
| Relave Rougher | 3230.2 | 1050.6 | 32.52% | 2.6 | 21 | 0.164 | 1.72
45882
Noche
20250813-N
| FLUJO | Peso Pulpa [gr] | Peso Seco [gr] | Concentración de sólidos [%] | Volumen Total [lt] | Aforo Total [seg] | A. Q. [% Cu] | A. Q. [% Fe]
| Alimentación Rougher | 1853 | 567.9 | 30.65% | 1.7 | 12 | 0.681 | 2.3
| Concentrado Rougher | 2559 | 429.5 | 16.78% | 2.3 | 108 | 6.87 | 8.23
| Relave Rougher | 1976.1 | 640.9 | 32.43% | 1.6 | 12 | 0.186 | 1.95
45883
Día
20250814-D
| FLUJO | Peso Pulpa [gr] | Peso Seco [gr] | Concentración de sólidos [%] | Volumen Total [lt] | Aforo Total [seg] | A. Q. [% Cu] | A. Q. [% Fe]
| Alimentación Rougher | 3280 | 996 | 30.37% | 2.6 | 18 | 0.683 | 2.4
| Concentrado Rougher | 2730.7 | 505.4 | 18.51% | 2.4 | 129 | 6.92 | 8.87
| Relave Rougher | 3453.5 | 1096.7 | 31.76% | 2.8 | 21 | 0.191 | 2.03

## AQ Cond#2 CBase
COND#2
45887
Día
20250818-D
| FLUJO | Peso Pulpa [gr] | Peso Seco [gr] | Concentración de sólidos [%] | Volumen Total [lt] | Aforo Total [seg] | A. Q. [% Cu] | A. Q. [% Fe]
| Alimentación Rougher | 1901.7 | 582.5 | 30.63% | 1.8 | 12 | 0.688 | 2.38
| Concentrado Rougher | 2541.1 | 482.1 | 18.97% | 2.3 | 63 | 3.828 | 10.2
| Relave Rougher | 1513.7 | 513.3 | 33.91% | 1.4 | 12 | 0.131 | 1.02
45887
Noche
20250818-N
| FLUJO | Peso Pulpa [gr] | Peso Seco [gr] | Concentración de sólidos [%] | Volumen Total [lt] | Aforo Total [seg] | A. Q. [% Cu] | A. Q. [% Fe]
| Alimentación Rougher | 4218.7 | 1277.6 | 30.28% | 4 | 27 | 0.681 | 2.33
| Concentrado Rougher | 4024.6 | 732.6 | 18.2% | 3.5 | 81 | 3.295 | 11
| Relave Rougher | 4510.1 | 1564.8 | 34.7% | 3.5 | 33 | 0.145 | 0.98
45888
Día
20250819-D
| FLUJO | Peso Pulpa [gr] | Peso Seco [gr] | Concentración de sólidos [%] | Volumen Total [lt] | Aforo Total [seg] | A. Q. [% Cu] | A. Q. [% Fe]
| Alimentación Rougher | 1966.7 | 602 | 30.61% | 2 | 15 | 0.665 | 2.36
| Concentrado Rougher | 3042.2 | 680.6 | 22.37% | 2.6 | 114 | 5.08 | 16
| Relave Rougher | 2187.8 | 694 | 31.72% | 1.9 | 15 | 0.124 | 0.98
45888
Noche
20250819-N
| FLUJO | Peso Pulpa [gr] | Peso Seco [gr] | Concentración de sólidos [%] | Volumen Total [lt] | Aforo Total [seg] | A. Q. [% Cu] | A. Q. [% Fe]
| Alimentación Rougher | 4023.3 | 1219 | 30.3% | 3.5 | 24 | 0.662 | 2.35
| Concentrado Rougher | 3803.6 | 653.2 | 17.17% | 3.5 | 57 | 2.671 | 7.9
| Relave Rougher | 4350.9 | 1644.9 | 37.81% | 3.4 | 39 | 0.132 | 1.01
45889
Día
20250820-D
| FLUJO | Peso Pulpa [gr] | Peso Seco [gr] | Concentración de sólidos [%] | Volumen Total [lt] | Aforo Total [seg] | A. Q. [% Cu] | A. Q. [% Fe]
| Alimentación Rougher | 1901.3 | 582.4 | 30.63% | 1.8 | 12 | 0.696 | 2.46
| Concentrado Rougher | 2596.9 | 461.3 | 17.76% | 2.3 | 54 | 3.327 | 8.92
| Relave Rougher | 1839.7 | 646.4 | 35.14% | 1.6 | 15 | 0.155 | 1.26
45889
Noche
20250820-N
| FLUJO | Peso Pulpa [gr] | Peso Seco [gr] | Concentración de sólidos [%] | Volumen Total [lt] | Aforo Total [seg] | A. Q. [% Cu] | A. Q. [% Fe]
| Alimentación Rougher | 3778 | 1145.4 | 30.32% | 3.5 | 24 | 0.694 | 2.34
| Concentrado Rougher | 3831.7 | 724.2 | 18.9% | 3.4 | 105 | 4.417 | 13.8
| Relave Rougher | 4179.4 | 1380.7 | 33.04% | 3.4 | 30 | 0.123 | 0.99
45890
Día
20250821-D
| FLUJO | Peso Pulpa [gr] | Peso Seco [gr] | Concentración de sólidos [%] | Volumen Total [lt] | Aforo Total [seg] | A. Q. [% Cu] | A. Q. [% Fe]
| Alimentación Rougher | 1804.3 | 553.3 | 30.67% | 1.8 | 12 | 0.686 | 2.34
| Concentrado Rougher | 2702.3 | 469.9 | 17.39% | 2.4 | 48 | 3.053 | 7.99
| Relave Rougher | 1981.4 | 720.7 | 36.37% | 1.5 | 15 | 0.131 | 1.01
45890
Noche
20250821-N
| FLUJO | Peso Pulpa [gr] | Peso Seco [gr] | Concentración de sólidos [%] | Volumen Total [lt] | Aforo Total [seg] | A. Q. [% Cu] | A. Q. [% Fe]
| Alimentación Rougher | 3625 | 1099.5 | 30.33% | 3.6 | 24 | 0.685 | 2.37
| Concentrado Rougher | 3836.7 | 693.5 | 18.08% | 3.4 | 78 | 3.472 | 10.3
| Relave Rougher | 4028.8 | 1394.7 | 34.62% | 3.2 | 30 | 0.13 | 1.1
45894
Día
20250825-D
| FLUJO | Peso Pulpa [gr] | Peso Seco [gr] | Concentración de sólidos [%] | Volumen Total [lt] | Aforo Total [seg] | A. Q. [% Cu] | A. Q. [% Fe]
| Alimentación Rougher | 2514.3 | 766.3 | 30.48% | 2.7 | 18 | 0.684 | 2.28
| Concentrado Rougher | 2642.7 | 489.3 | 18.52% | 2.3 | 57 | 3.532 | 13.1
| Relave Rougher | 2899.3 | 996.8 | 34.38% | 2.3 | 21 | 0.117 | 0.95
45894
Noche
20250825-N
| FLUJO | Peso Pulpa [gr] | Peso Seco [gr] | Concentración de sólidos [%] | Volumen Total [lt] | Aforo Total [seg] | A. Q. [% Cu] | A. Q. [% Fe]
| Alimentación Rougher | 1967.3 | 602.2 | 30.61% | 2.2 | 15 | 0.69 | 2.32
| Concentrado Rougher | 2863.5 | 515.1 | 17.99% | 2.5 | 45 | 2.626 | 7.14
| Relave Rougher | 2084.6 | 780.7 | 37.45% | 1.6 | 18 | 0.117 | 0.92
45895
Día
20250826-D
| FLUJO | Peso Pulpa [gr] | Peso Seco [gr] | Concentración de sólidos [%] | Volumen Total [lt] | Aforo Total [seg] | A. Q. [% Cu] | A. Q. [% Fe]
| Alimentación Rougher | 4274.3 | 1294.3 | 30.28% | 4 | 27 | 0.691 | 2.37
| Concentrado Rougher | 3896.3 | 797.4 | 20.47% | 3.4 | 81 | 3.114 | 11
| Relave Rougher | 4822.7 | 1625.5 | 33.71% | 3.8 | 36 | 0.119 | 0.93
45895
Noche
20250826-N
| FLUJO | Peso Pulpa [gr] | Peso Seco [gr] | Concentración de sólidos [%] | Volumen Total [lt] | Aforo Total [seg] | A. Q. [% Cu] | A. Q. [% Fe]
| Alimentación Rougher | 1863.7 | 571.1 | 30.64% | 1.8 | 12 | 0.678 | 2.36
| Concentrado Rougher | 2816 | 486.1 | 17.26% | 2.5 | 45 | 2.709 | 7.67
| Relave Rougher | 2016.7 | 762.7 | 37.82% | 1.5 | 18 | 0.128 | 0.95
45896
Día
20250827-D
| FLUJO | Peso Pulpa [gr] | Peso Seco [gr] | Concentración de sólidos [%] | Volumen Total [lt] | Aforo Total [seg] | A. Q. [% Cu] | A. Q. [% Fe]
| Alimentación Rougher | 3841.3 | 1164.4 | 30.31% | 3.6 | 24 | 0.676 | 2.34
| Concentrado Rougher | 4254.1 | 754 | 17.72% | 3.8 | 54 | 2.153 | 5.74
| Relave Rougher | 4049.2 | 1635.4 | 40.39% | 3 | 39 | 0.133 | 1
45896
Noche
20250827-N
| FLUJO | Peso Pulpa [gr] | Peso Seco [gr] | Concentración de sólidos [%] | Volumen Total [lt] | Aforo Total [seg] | A. Q. [% Cu] | A. Q. [% Fe]
| Alimentación Rougher | 1854.7 | 568.4 | 30.65% | 1.8 | 12 | 0.664 | 2.3
| Concentrado Rougher | 2704.9 | 478.7 | 17.7% | 2.4 | 33 | 2.087 | 5.64
| Relave Rougher | 1923.8 | 792.5 | 41.19% | 1.9 | 21 | 0.136 | 1.03
45897
Día
20250828-D
| FLUJO | Peso Pulpa [gr] | Peso Seco [gr] | Concentración de sólidos [%] | Volumen Total [lt] | Aforo Total [seg] | A. Q. [% Cu] | A. Q. [% Fe]
| Alimentación Rougher | 3705.3 | 1123.6 | 30.32% | 3.5 | 24 | 0.68 | 2.39
| Concentrado Rougher | 3950.4 | 719.6 | 18.22% | 3.5 | 54 | 2.303 | 6.88
| Relave Rougher | 3845.3 | 1474.2 | 38.34% | 3 | 36 | 0.137 | 1.03
45897
Noche
20250828-N
| FLUJO | Peso Pulpa [gr] | Peso Seco [gr] | Concentración de sólidos [%] | Volumen Total [lt] | Aforo Total [seg] | A. Q. [% Cu] | A. Q. [% Fe]
| Alimentación Rougher | 1901 | 582.3 | 30.63% | 1.8 | 12 | 0.687 | 2.41
| Concentrado Rougher | 2802.8 | 521.1 | 18.59% | 2.5 | 66 | 3.745 | 10.7
| Relave Rougher | 2201.3 | 746.7 | 33.92% | 1.7 | 15 | 0.146 | 1.11

## Balance Cl Sept Día
Balance Metalurgico Cl Septiembre
[14 empty] | NODOS | Alim Ro | ConC Ro | Cola Ro | Alim 1°Cl | Conc 1°Cl | Cola 1°Cl | Alim Scv | Conc Scv | Conc Cl Scv | Cola Cl Scv | Cola Scv | Conc Jms | Cola Jms
[14 empty] | Flujo | 1 | 2 | 3 | 4 | 5 | 6 | 7 | 8 | 9 | 10 | 11 | 12 | 13
Nodo 1
Nodo 2
[14 empty] | Nodo 3 | 0 | 0 | 0 | 1 | -1 | -1 | 0 | 0 | 0 | 0 | 0 | 0 | 0
[14 empty] | Nodo 4 | 0 | 0 | 0 | 0 | 0 | 1 | -1 | 0 | 0 | 1 | 0 | 0 | 0
[14 empty] | Nodo 5 | 0 | 0 | 0 | 0 | 0 | 0 | 1 | -1 | 0 | 0 | -1 | 0 | 0
[14 empty] | Nodo 6 | 0 | 0 | 0 | 0 | 0 | 0 | 0 | 1 | -1 | -1 | 0 | 0 | 0
[14 empty] | Nodo 7 | 0 | 0 | 0 | 0 | 0 | 0 | 0 | 0 | 0 | 0 | 0 | 0 | 0
[15 empty] | 0 | 0 | 0 | 1 | -1 | 0 | 0 | 0 | -1 | 0 | -1 | 0 | 0
Masas
[14 empty] | Flujo |  |  |  | 4 | 5 | 6 | 7 | 8 | 9 | 10 | 11 | 12 | 13
[14 empty] | FO Masas |  |  |  | 0.09432249 | 0.5381753 | 0.07952983 | 3.709735 | 7.819991e-05 | 0.2601227 | 0.1477752 | 0.3276029
[14 empty] | Tolerancias |  |  |  | 0.05 | 0.05 | 0.05 | 0.05 | 0.05 | 0.05 | 0.05 | 0.05
[14 empty] | Medido |  |  |  | 23.16 | 0.8555644 | 23.016 | 28.14 | 9.771429 | 1.650689 | 8.3184 | 21.704
[14 empty] | Ajustado |  |  |  | 23.51564 | 0.8241821 | 22.69146 | 30.84998 | 9.767108 | 1.608594 | 8.158514 | 21.08287
Ley Cu
[14 empty] | FO Ley Cu |  |  |  | 3.500301 | 0.5416874 | 0.03350358 | 0.5976063 | 0.0732395 | 1.458915 | 0.02860849 | 0.007931234
[14 empty] | Tolerancias |  |  |  | 0.05 | 0.05 | 0.05 | 0.05 | 0.05 | 0.05 | 0.05 | 0.05
[14 empty] | Medido |  |  |  | 2.296 | 25.77 | 1.685 | 2.085 | 5.92 | 23.39 | 2.826 | 0.154
[14 empty] | Ajustado |  |  |  | 2.51078 | 24.82167 | 1.700421 | 2.00441 | 6.000106 | 21.97741 | 2.8499 | 0.1533143
[14 empty] | Bal Fino Cu Med |  |  |  | 0.5317536 | 0.2204789 | 0.3878196 | 0.586719 | 0.5784686 | 0.386096 | 0.235077984 | 0.03342416
[14 empty] | Bal Fino Cu Aju |  |  |  | 0.5904262 | 0.2045758 | 0.3858504 | 0.6183599 | 0.5860368 | 0.3535274 | 0.2325095 | 0.03232304
Prueba Piloto Cleaner Condición #2 | [13 empty] | Ley Fe
Circuito Caso Base - Prueba #1 | [13 empty] | FO Ley Cu |  |  |  | 0.6836739 | 0.00794064 | 6.240537 | 1.365941 | 0.2931519 | 0.6355334 | 0.4607386 | 1.989751
22-09-2025 (Día) | [13 empty] | Tolerancias |  |  |  | 0.05 | 0.05 | 0.05 | 0.05 | 0.05 | 0.05 | 0.05 | 0.05
[14 empty] | Medido |  |  |  | 5.56 | 17.1 | 6.15 | 6.33 | 10.3 | 21.6 | 7.32 | 3.81
[14 empty] | Ajustado |  |  |  | 5.789863 | 17.02381 | 5.381832 | 5.960095 | 10.02116 | 22.46098 | 7.568432 | 4.078717
| Pilotaje Datos Medidos Cleaner Septiembre | [12 empty] | Bal Fino Fe Med |  |  |  | 1.287696 | 0.1463015 | 1.415484 | 1.781262 | 1.006457 | 0.3565487 | 0.60890688 | 0.8269224
| N° | Flujo | Masa Humeda, gr | Masa Seca, gr | Agua | Cp, % | Aforo (min) | Aforo (s) | Aforo (s) | Flujo Másico, kg/h | Ley Cu, % | Ley Fe, % |  | Bal Fino Fe Aju |  |  |  | 1.361524 | 0.1403072 | 1.221216 | 1.838688 | 0.9787776 | 0.361306 | 0.6174716 | 0.8599104
| 1 | Alimentación Rougher | [11 empty] | Funcion Objetivo | 23.0764
| 2 | Concentrado Rougher | [16 empty] | Cl |  |  | Scv | Cl Scv |  | Global
| 3 | Relave Rougher | [12 empty] | B Masa | B Masa Cu | B Masa Fe | %Cu | 24.82167 |  |  | 6.000106 | 21.97741 |  | 22.941
| 4 | Alimentación 1ra Limpieza | 1776.6 | 289.5 | 1487.1 | 16.29517 | 0 | 45 | 45 | 23.16 | 2.296 | 5.56 |  | Nodo 1 |  |  |  | Rec Cu | 34.64883 | 34.64883 | 94.77278 | 94.77278 | 60.32511 | 60.32511 | 94.52547 | 94.52547
| 5 | Concentrado 1ra Limpieza | 2986.3 | 720.1 | 2266.2 | 24.11345 | 50 | 30 | 3030 | 0.8555644 | 25.77 | 17.1 |  | Nodo 2 |  |  |  | Masspull | 3.504824 |  |  | 31.66002 | 16.4695 |  | 10.34535
| 6 | Relave 1ra Limpíeza | 1780.3 | 287.7 | 1492.6 | 16.1602 | 0 | 45 | 45 | 23.016 | 1.685 | 6.15 |  | Nodo 3 | 2.39595e-11 | 8.096088e-10 | -9.109113e-11 | RE | 9.886039 |  |  | 2.993453 | 3.662837 |  | 9.136999
| 7 | Alimentación Scavenger | 1763.4 | 234.5 | 1528.9 | 13.29817 | 0 | 30 | 30 | 28.14 | 2.085 | 6.33 |  | Nodo 4 | 1.964651e-12 | -6.35545e-11 | 1.341953e-10
| 8 | Concentrado Scavenger | 1852.8 | 190 | 1662.8 | 10.25475 | 1 | 10 | 70 | 9.771429 | 5.92 | 10.3 |  | Nodo 5 | 3.058886e-12 | -6.861385e-11 | 7.836831e-11
| 9 | Concentrado Cleaner Scavenger | 3174.2 | 839.1 | 2335.1 | 26.43501 | 30 | 30 | 1830 | 1.650689 | 23.39 | 21.6 |  | Nodo 6 | -2.123635e-11 | 2.385804e-09 | 6.466081e-10
| 10 | Relave Cleaner Scavenger | 1733.2 | 173.3 | 1559.9 | 9.998846 | 1 | 15 | 75 | 8.3184 | 2.826 | 7.32 |  | Nodo 7 | 0 | 0 | 0
| 11 | Relave Scavenger | 1691.3 | 271.3 | 1420 | 16.04092 | 0 | 45 | 45 | 21.704 | 0.154 | 3.81 |  | Nodo 8
| 12 |  |  |  | 0 | #DIV/0! |  |  | 0 | #DIV/0! |  |  |  | Desbalance Inicial
| 13 |  |  |  | 0 | #DIV/0! |  |  | 0 | #DIV/0! |  |  |  | Masa | -4.534771
[14 empty] | Masa Cu | -20.35633
[14 empty] | Masa Fe | -3.26759
| N° | Flujo | Masa Humeda, gr | Masa Seca, gr | Masa Seca Bal gr | Masa humeda Bal gr | Masa Cp% | Cp, % Ajust | Aforo (min) | Aforo (s) | Aforo (s) | Flujo Másico, kg/h | Flujo masa ajus
| 1 | Alimentación Rougher
| 2 | Concentrado Rougher
| 3 | Relave Rougher
| 4 | Alimentación 1ra Limpieza | 1776.6 | 289.5 | 293.9457 | 1781.046 | 16.50411 | 16.29517 | 0 | 45 | 45 | 23.51566 | 23.51566
| 5 | Concentrado 1ra Limpieza | 2986.3 | 720.1 | 693.6823 | 2959.882 | 23.43614 | 24.11345 | 50 | 30 | 3030 | 0.824177 | 0.824177 | [14 empty] | shift+alt+0
| 6 | Relave 1ra Limpíeza | 1780.3 | 287.7 | 283.6435 | 1776.244 | 15.96873 | 16.1602 | 0 | 45 | 45 | 22.69148 | 22.69148
| 7 | Alimentación Scavenger | 1763.4 | 234.5 | 257.0834 | 1785.983 | 14.3945 | 13.29817 | 0 | 30 | 30 | 30.85001 | 30.85001
| 8 | Concentrado Scavenger | 1852.8 | 190 | 189.9163 | 1852.716 | 10.25069 | 10.25475 | 1 | 10 | 70 | 9.767123 | 9.767123
| 9 | Concentrado Cleaner Scavenger | 3174.2 | 839.1 | 817.7022 | 3152.802 | 25.93573 | 26.43501 | 30 | 30 | 1830 | 1.608595 | 1.608595
| 10 | Relave Cleaner Scavenger | 1733.2 | 173.3 | 169.9693 | 1729.869 | 9.82556 | 9.998846 | 1 | 15 | 75 | 8.158529 | 8.158529
| 11 | Relave Scavenger | 1691.3 | 271.3 | 263.5361 | 1683.536 | 15.65372 | 16.04092 | 0 | 45 | 45 | 21.08289 | 21.08289
| 12 |  |  |  | 0 | 0 | #DIV/0! | #DIV/0! |  |  | 0 | #DIV/0!
| 13 |  |  |  | 0 | 0 | #DIV/0! | #DIV/0! |  |  | 0 | #DIV/0! | [15 empty] | valor inicial

## Balance Cl Sept Noche
Balance Metalurgico Cl Septiembre
[14 empty] | NODOS | Alim Ro | ConC Ro | Cola Ro | Alim 1°Cl | Conc 1°Cl | Cola 1°Cl | Alim Scv | Conc Scv | Conc Cl Scv | Cola Cl Scv | Cola Scv | Conc Jms | Cola Jms
[14 empty] | Flujo | 1 | 2 | 3 | 4 | 5 | 6 | 7 | 8 | 9 | 10 | 11 | 12 | 13
Nodo 1
Nodo 2
[14 empty] | Nodo 3 | 0 | 0 | 0 | 1 | -1 | -1 | 0 | 0 | 0 | 0 | 0 | 0 | 0
[14 empty] | Nodo 4 | 0 | 0 | 0 | 0 | 0 | 1 | -1 | 0 | 0 | 1 | 0 | 0 | 0
[14 empty] | Nodo 5 | 0 | 0 | 0 | 0 | 0 | 0 | 1 | -1 | 0 | 0 | -1 | 0 | 0
[14 empty] | Nodo 6 | 0 | 0 | 0 | 0 | 0 | 0 | 0 | 1 | -1 | -1 | 0 | 0 | 0
[14 empty] | Nodo 7 | 0 | 0 | 0 | 0 | 0 | 0 | 0 | 0 | 0 | 0 | 0 | 0 | 0
[15 empty] | 0 | 0 | 0 | 1 | -1 | 0 | 0 | 0 | -1 | 0 | -1 | 0 | 0
Masas
[14 empty] | Flujo |  |  |  | 4 | 5 | 6 | 7 | 8 | 9 | 10 | 11 | 12 | 13
[14 empty] | FO Masas |  |  |  | 5.309402 | 1.310249 | 0.8417833 | 0.001629229 | 0.04550926 | 0.8797453 | 0.1018231 | 2.357888
[14 empty] | Tolerancias |  |  |  | 0.05 | 0.05 | 0.05 | 0.05 | 0.05 | 0.05 | 0.05 | 0.05
[14 empty] | Medido |  |  |  | 20.4528 | 1.450963 | 20.5008 | 26.424 | 7.116 | 2.373818 | 5.009333 | 20.77371
[14 empty] | Ajustado |  |  |  | 22.80918 | 1.36792 | 21.44126 | 26.37067 | 7.191902 | 2.262492 | 4.92941 | 19.17877
Ley Cu
[14 empty] | FO Ley Cu |  |  |  | 1.355318 | 0.5270708 | 0.6155502 | 2.66439e-05 | 0.2594669 | 0.9193709 | 0.04567348 | 0.02263232
[14 empty] | Tolerancias |  |  |  | 0.05 | 0.05 | 0.05 | 0.05 | 0.05 | 0.05 | 0.05 | 0.05
[14 empty] | Medido |  |  |  | 2.284 | 23.75 | 1.069 | 1.512 | 5.31 | 9.83 | 3.22 | 0.139
[14 empty] | Ajustado |  |  |  | 2.41695 | 22.88788 | 1.110935 | 1.51161 | 5.17476 | 9.358731 | 3.254408 | 0.1379544
[14 empty] | Bal Fino Cu Med |  |  |  | 0.467141952 | 0.3446037 | 0.219153552 | 0.39953088 | 0.3778596 | 0.2333463 | 0.1613005 | 0.02887546
[14 empty] | Bal Fino Cu Aju |  |  |  | 0.5512864 | 0.3130879 | 0.2381985 | 0.3986216 | 0.3721637 | 0.2117406 | 0.1604231 | 0.02645796
Prueba Piloto Cleaner Condición #2 | [13 empty] | Ley Fe
Circuito Caso Base - Prueba #2 | [13 empty] | FO Ley Cu |  |  |  | 5.953807 | 0.2254878 | 7.569784 | 2.232348 | 8.891595 | 1.464413 | 3.200148 | 0.573288
22-09-2025 (Noche) | [13 empty] | Tolerancias |  |  |  | 0.05 | 0.05 | 0.05 | 0.05 | 0.05 | 0.05 | 0.05 | 0.05
[14 empty] | Medido |  |  |  | 5.21 | 16.9 | 5.99 | 6.43 | 12.4 | 12.4 | 8.59 | 4.07
[14 empty] | Ajustado |  |  |  | 5.845631 | 16.49875 | 5.165978 | 5.949645 | 10.55124 | 13.15028 | 9.358331 | 4.224082
| Pilotaje Datos Medidos Cleaner Septiembre | [12 empty] | Bal Fino Fe Med |  |  |  | 1.06559088 | 0.2452127 | 1.22799792 | 1.6990632 | 0.882384 | 0.2943535 | 0.4303017 | 0.8454902
| N° | Flujo | Masa Humeda, gr | Masa Seca, gr | Agua | Cp, % | Aforo (min) | Aforo (s) | Aforo (s) | Flujo Másico, kg/h | Ley Cu, % | Ley Fe, % |  | Bal Fino Fe Aju |  |  |  | 1.333341 | 0.2256896 | 1.107651 | 1.568961 | 0.7588346 | 0.2975241 | 0.4613105 | 0.8101269
| 1 | Alimentación Rougher | [11 empty] | Funcion Objetivo | 44.70401
| 2 | Concentrado Rougher | [16 empty] | Cl |  |  | Scv | Cl Scv |  | Global
| 3 | Relave Rougher | [12 empty] | B Masa | B Masa Cu | B Masa Fe | %Cu | 22.88788 |  |  | 5.17476 | 9.358731 |  | 14.45644
| 4 | Alimentación 1ra Limpieza | 2702.5 | 426.1 | 2276.4 | 15.76688 | 1 | 15 | 75 | 20.4528 | 2.284 | 5.21 |  | Nodo 1 |  |  |  | Rec Cu | 56.79223 |  |  | 93.36264 | 56.89447 |  | 95.20069 | 95.20069
| 5 | Concentrado 1ra Limpieza | 2878.9 | 489.7 | 2389.2 | 17.00997 | 20 | 15 | 1215 | 1.450963 | 23.75 | 16.9 |  | Nodo 2 |  |  |  | Masspull | 5.997234 |  |  | 27.27235 | 31.45889 |  | 15.91645
| 6 | Relave 1ra Limpíeza | 2694.9 | 427.1 | 2267.8 | 15.84845 | 1 | 15 | 75 | 20.5008 | 1.069 | 5.99 |  | Nodo 3 | 7.414513e-12 | 2.439757e-11 | 1.31005e-10 | RE | 9.469738 |  |  | 3.423344 | 1.808534 |  | 5.981276
| 7 | Alimentación Scavenger | 2628.6 | 330.3 | 2298.3 | 12.56562 | 0 | 45 | 45 | 26.424 | 1.512 | 6.43 |  | Nodo 4 | 1.533884e-11 | -1.160511e-10 | -3.059186e-10
| 8 | Concentrado Scavenger | 2651.3 | 296.5 | 2354.8 | 11.18319 | 2 | 30 | 150 | 7.116 | 5.31 | 12.4 |  | Nodo 5 | -3.079492e-11 | -6.497521e-10 | -3.549849e-10
| 9 | Concentrado Cleaner Scavenger | 2510.2 | 217.6 | 2292.6 | 8.668632 | 5 | 30 | 330 | 2.373818 | 9.83 | 12.4 |  | Nodo 6 | 7.656098e-13 | 9.645731e-11 | 8.77789e-11
| 10 | Relave Cleaner Scavenger | 3923.2 | 375.7 | 3547.5 | 9.576366 | 4 | 30 | 270 | 5.009333 | 3.22 | 8.59 |  | Nodo 7 | 0 | 0 | 0
| 11 | Relave Scavenger | 4031.1 | 605.9 | 3425.2 | 15.03064 | 1 | 45 | 105 | 20.77371 | 0.139 | 4.07 |  | Nodo 8
| 12 |  |  |  | 0 | #DIV/0! |  |  | 0 | #DIV/0! |  |  |  | Desbalance Inicial
| 13 |  |  |  | 0 | #DIV/0! |  |  | 0 | #DIV/0! |  |  |  | Masa | -20.26957
[14 empty] | Masa Cu | -29.90173
[14 empty] | Masa Fe | -29.98013
| N° | Flujo | Masa Humeda, gr | Masa Seca, gr | Masa Seca Bal gr | Masa humeda Bal gr | Masa Cp% | Cp, % Ajust | Aforo (min) | Aforo (s) | Aforo (s) | Flujo Másico, kg/h | Flujo masa ajus
| 1 | Alimentación Rougher
| 2 | Concentrado Rougher
| 3 | Relave Rougher
| 4 | Alimentación 1ra Limpieza | 2702.5 | 426.1 | 475.1913 | 2751.591 | 17.26969 | 15.76688 | 1 | 15 | 75 | 22.80918 | 22.80918
| 5 | Concentrado 1ra Limpieza | 2878.9 | 489.7 | 461.673 | 2850.873 | 16.19409 | 17.00997 | 20 | 15 | 1215 | 1.36792 | 1.36792 | [14 empty] | shift+alt+0
| 6 | Relave 1ra Limpíeza | 2694.9 | 427.1 | 446.6929 | 2714.493 | 16.45585 | 15.84845 | 1 | 15 | 75 | 21.44126 | 21.44126
| 7 | Alimentación Scavenger | 2628.6 | 330.3 | 329.6334 | 2627.933 | 12.54345 | 12.56562 | 0 | 45 | 45 | 26.37067 | 26.37067
| 8 | Concentrado Scavenger | 2651.3 | 296.5 | 299.6626 | 2654.463 | 11.28901 | 11.18319 | 2 | 30 | 150 | 7.191902 | 7.191902
| 9 | Concentrado Cleaner Scavenger | 2510.2 | 217.6 | 207.3951 | 2499.995 | 8.295821 | 8.668632 | 5 | 30 | 330 | 2.262492 | 2.262492
| 10 | Relave Cleaner Scavenger | 3923.2 | 375.7 | 369.7058 | 3917.206 | 9.437997 | 9.576366 | 4 | 30 | 270 | 4.92941 | 4.92941
| 11 | Relave Scavenger | 4031.1 | 605.9 | 559.3808 | 3984.581 | 14.03864 | 15.03064 | 1 | 45 | 105 | 19.17877 | 19.17877
| 12 |  |  |  | 0 | 0 | #DIV/0! | #DIV/0! |  |  | 0 | #DIV/0!
| 13 |  |  |  | 0 | 0 | #DIV/0! | #DIV/0! |  |  | 0 | #DIV/0! | [15 empty] | valor inicial

## Balance Cl Sept Prom
Balance Metalurgico Cl Septiembre
[14 empty] | NODOS | Alim Ro | ConC Ro | Cola Ro | Alim 1°Cl | Conc 1°Cl | Cola 1°Cl | Alim Scv | Conc Scv | Conc Cl Scv | Cola Cl Scv | Cola Scv | Conc Jms | Cola Jms
[14 empty] | Flujo | 1 | 2 | 3 | 4 | 5 | 6 | 7 | 8 | 9 | 10 | 11 | 12 | 13
Nodo 1
Nodo 2
[14 empty] | Nodo 3 | 0 | 0 | 0 | 1 | -1 | -1 | 0 | 0 | 0 | 0 | 0 | 0 | 0
[14 empty] | Nodo 4 | 0 | 0 | 0 | 0 | 0 | 1 | -1 | 0 | 0 | 1 | 0 | 0 | 0
[14 empty] | Nodo 5 | 0 | 0 | 0 | 0 | 0 | 0 | 1 | -1 | 0 | 0 | -1 | 0 | 0
[14 empty] | Nodo 6 | 0 | 0 | 0 | 0 | 0 | 0 | 0 | 1 | -1 | -1 | 0 | 0 | 0
[14 empty] | Nodo 7 | 0 | 0 | 0 | 0 | 0 | 0 | 0 | 0 | 0 | 0 | 0 | 0 | 0
[15 empty] | 0 | 0 | 0 | 1 | -1 | 0 | 0 | 0 | -1 | 0 | -1 | 0 | 0
Masas
[14 empty] | Flujo |  |  |  | 4 | 5 | 6 | 7 | 8 | 9 | 10 | 11 | 12 | 13
[14 empty] | FO Masas |  |  |  | 1.178141 | 0.3673579 | 0.0328074 | 0.1228595 | 0.4589357 | 0.03830643 | 0.582578 | 1.211301
[14 empty] | Tolerancias |  |  |  | 0.05 | 0.05 | 0.05 | 0.05 | 0.05 | 0.05 | 0.05 | 0.05
[14 empty] | Medido |  |  |  | 21.468 | 1.025979 | 21.444 | 27.1104 | 7.960909 | 1.761167 | 5.728696 | 21.0528
[14 empty] | Ajustado |  |  |  | 22.63309 | 0.9948865 | 21.63821 | 27.58553 | 7.691254 | 1.743932 | 5.947322 | 19.89427
Ley Cu
[14 empty] | FO Ley Cu |  |  |  | 0.9329499 | 0.210752 | 0.099154 | 0.3738535 | 0.8596752 | 1.234361 | 0.0270521 | 0.002419369
[14 empty] | Tolerancias |  |  |  | 0.05 | 0.05 | 0.05 | 0.05 | 0.05 | 0.05 | 0.05 | 0.05
[14 empty] | Medido |  |  |  | 2.29 | 24.76 | 1.377 | 1.7985 | 5.615 | 16.61 | 3.023 | 0.1465
[14 empty] | Ajustado |  |  |  | 2.400595 | 24.19166 | 1.39868 | 1.743517 | 5.875308 | 15.6873 | 2.99814 | 0.1461397
[14 empty] | Bal Fino Cu Med |  |  |  | 0.4916172 | 0.2540324 | 0.29528388 | 0.487580544 | 0.447005 | 0.2925298 | 0.1731785 | 0.030842352
[14 empty] | Bal Fino Cu Aju |  |  |  | 0.5433288 | 0.2406796 | 0.3026493 | 0.4809583 | 0.4518848 | 0.2735758 | 0.178309 | 0.02907343
Prueba Piloto Cleaner Condición #2 | [13 empty] | Ley Fe
Circuito Caso Base - Prueba #2 | [13 empty] | FO Ley Cu |  |  |  | 2.1921 | 0.04222696 | 6.844778 | 1.807821 | 2.050013 | 0.8894607 | 1.293594 | 1.459147
22-09-2025 (Noche) | [13 empty] | Tolerancias |  |  |  | 0.05 | 0.05 | 0.05 | 0.05 | 0.05 | 0.05 | 0.05 | 0.05
[14 empty] | Medido |  |  |  | 5.385 | 17 | 6.07 | 6.38 | 11.35 | 17 | 7.955 | 3.94
[14 empty] | Ajustado |  |  |  | 5.783645 | 16.82533 | 5.275967 | 5.951088 | 10.53746 | 17.80165 | 8.407386 | 4.177966
| Pilotaje Datos Medidos Cleaner Septiembre | [12 empty] | Bal Fino Fe Med |  |  |  | 1.1560518 | 0.1744164 | 1.3016508 | 1.72964352 | 0.9035632 | 0.2993983 | 0.4557177 | 0.82948032
| N° | Flujo | Masa Humeda, gr | Masa Seca, gr | Agua | Cp, % | Aforo (min) | Aforo (s) | Aforo (s) | Flujo Másico, kg/h | Ley Cu, % | Ley Fe, % |  | Bal Fino Fe Aju |  |  |  | 1.309018 | 0.167393 | 1.141625 | 1.641639 | 0.8104629 | 0.3104486 | 0.5000143 | 0.8311761
| 1 | Alimentación Rougher | [11 empty] | Funcion Objetivo | 24.31164
| 2 | Concentrado Rougher | [16 empty] | Cl | Scv d | Scv N | Scv P | Cl Scv |  | Global
| 3 | Relave Rougher | [12 empty] | B Masa | B Masa Cu | B Masa Fe | %Cu Conc | 24.19166 | 5.932729 | 5.17476 | 5.875308 | 15.6873 |  | 18.77654
| 4 | Alimentación 1ra Limpieza | 2239.55 | 357.8 | 1881.75 | 15.97642 | 0.5 | 30 | 60 | 21.468 | 2.29 | 5.385 |  | Nodo 1 |  |  |  | Rec Cu | 44.29722 | 94.58294 | 93.36264 | 93.9551 | 60.54105 |  | 94.64902
| 5 | Concentrado 1ra Limpieza | 2932.6 | 604.9 | 2327.7 | 20.62675 | 35 | 22.5 | 2122.5 | 1.025979 | 24.76 | 17 |  | Nodo 2 |  |  |  | Masspull | 4.395716 | 30.96543 | 27.27235 | 27.88148 | 22.67422 |  | 12.10095
| 6 | Relave 1ra Limpíeza | 2237.6 | 357.4 | 1880.2 | 15.97247 | 0.5 | 30 | 60 | 21.444 | 1.377 | 6.07 |  | Nodo 3 | 2.806644e-13 | -7.586429e-10 | 1.00544e-11 | RE | 10.07736 | 3.054468 | 3.423344 | 3.369803 | 2.670039 |  | 7.821621
| 7 | Alimentación Scavenger | 2196 | 282.4 | 1913.6 | 12.85974 | 0 | 37.5 | 37.5 | 27.1104 | 1.7985 | 6.38 |  | Nodo 4 | 1.320277e-11 | -4.245876e-11 | -4.821388e-11 | %Cu Alim | 2.400595 | 2.00441 | 1.51161 | 1.743517 | 5.875308
| 8 | Concentrado Scavenger | 2252.05 | 243.25 | 2008.8 | 10.80127 | 1.5 | 20 | 110 | 7.960909 | 5.615 | 11.35 |  | Nodo 5 | -3.357314e-11 | -1.05205e-10 | 8.367629e-11
| 9 | Concentrado Cleaner Scavenger | 2842.2 | 528.35 | 2313.85 | 18.58947 | 17.5 | 30 | 1080 | 1.761167 | 16.61 | 17 |  | Nodo 6 | -9.672263e-13 | 1.551154e-10 | 7.756846e-10
| 10 | Relave Cleaner Scavenger | 2828.2 | 274.5 | 2553.7 | 9.70582 | 2.5 | 22.5 | 172.5 | 5.728696 | 3.023 | 7.955 |  | Nodo 7 | 0 | 0 | 0
| 11 | Relave Scavenger | 2861.2 | 438.6 | 2422.6 | 15.32923 | 0.5 | 45 | 75 | 21.0528 | 0.1465 | 3.94 |  | Nodo 8
| 12 |  |  |  | 0 | #DIV/0! |  |  | 0 | #DIV/0! |  |  |  | Desbalance Inicial
| 13 |  |  |  | 0 | #DIV/0! |  |  | 0 | #DIV/0! |  |  |  | Masa | -11.04875
[14 empty] | Masa Cu | -17.45002
[14 empty] | Masa Fe | -12.73673
| N° | Flujo | Masa Humeda, gr | Masa Seca, gr | Masa Seca Bal gr | Masa humeda Bal gr | Masa Cp% | Cp, % Ajust | Aforo (min) | Aforo (s) | Aforo (s) | Flujo Másico, kg/h | Flujo masa ajus
| 1 | Alimentación Rougher
| 2 | Concentrado Rougher
| 3 | Relave Rougher
| 4 | Alimentación 1ra Limpieza | 2239.55 | 357.8 | 471.5228 | 2353.273 | 20.03689 | 15.97642 | 1 | 15 | 75 | 22.63309 | 22.63309
| 5 | Concentrado 1ra Limpieza | 2932.6 | 604.9 | 335.7742 | 2663.474 | 12.60662 | 20.62675 | 20 | 15 | 1215 | 0.9948865 | 0.9948865 | [14 empty] | shift+alt+0
| 6 | Relave 1ra Limpíeza | 2237.6 | 357.4 | 450.7959 | 2330.996 | 19.3392 | 15.97247 | 1 | 15 | 75 | 21.63821 | 21.63821
| 7 | Alimentación Scavenger | 2196 | 282.4 | 344.8191 | 2258.419 | 15.26816 | 12.85974 | 0 | 45 | 45 | 27.58553 | 27.58553
| 8 | Concentrado Scavenger | 2252.05 | 243.25 | 320.4689 | 2329.269 | 13.75835 | 10.80127 | 2 | 30 | 150 | 7.691254 | 7.691254
| 9 | Concentrado Cleaner Scavenger | 2842.2 | 528.35 | 159.8604 | 2473.71 | 6.462374 | 18.58947 | 5 | 30 | 330 | 1.743932 | 1.743932
| 10 | Relave Cleaner Scavenger | 2828.2 | 274.5 | 446.0492 | 2999.749 | 14.86955 | 9.70582 | 4 | 30 | 270 | 5.947322 | 5.947322
| 11 | Relave Scavenger | 2861.2 | 438.6 | 580.2496 | 3002.85 | 19.3233 | 15.32923 | 1 | 45 | 105 | 19.89427 | 19.89427
| 12 |  |  |  | 0 | 0 | #DIV/0! | #DIV/0! |  |  | 0 | #DIV/0!
| 13 |  |  |  | 0 | 0 | #DIV/0! | #DIV/0! |  |  | 0 | #DIV/0! | [15 empty] | valor inicial

## Balance Pre-Cl-SCV Sept
Balance Metalurgico Jameson Pre Cl Scv - Septiembre
[13 empty] | NODOS | Alim Ro | ConC Ro | Cola Ro | Alim 1°Cl | Conc 1°Cl | Cola 1°Cl | Alim Jms | Conc Scv | Conc Cl Scv | Cola Cl Scv | Cola Scv | Conc Jms | Cola Jms
[13 empty] | Flujo | 1 | 2 | 3 | 4 | 5 | 6 | 7 | 8 | 9 | 10 | 11 | 12 | 13
Nodo 1
Nodo 2
[13 empty] | Nodo 3 | 0 | 0 | 0 | 1 | -1 | -1 | 0 | 0 | 0 | 0 | 0 | 0 | 0
[13 empty] | Nodo 4 | 0 | 0 | 0 | 0 | 0 | 1 | -1 | 0 | 0 | 1 | 0 | 0 | 0
[13 empty] | Nodo 5 | 0 | 0 | 0 | 0 | 0 | 0 | 1 | 0 | 0 | 0 | 0 | -1 | -1
[13 empty] | Nodo 6 | 0 | 0 | 0 | 0 | 0 | 0 | 0 | -1 | 0 | 0 | -1 | 0 | 1
[13 empty] | Nodo 7 | 0 | 0 | 0 | 0 | 0 | 0 | 0 | 1 | -1 | -1 | 0 | 0 | 0
[14 empty] | 0 | 0 | 0 | 1 | -1 | 0 | 0 | 0 | -1 | 0 | -1 | -1 | 0
Masas
[13 empty] | Flujo |  |  |  | 4 | 5 | 6 | 7 | 8 | 9 | 10 | 11 | 12 | 13
[13 empty] | FO Masas |  |  |  | 7.16656 | 1.123946 | 0.004789724 | 21.74952 | 37.29237 | 17.0434 | 0.8357834 | 14.20159 | 131.7977 | 85.38402
[13 empty] | Tolerancias |  |  |  | 0.05 | 0.05 | 0.05 | 0.05 | 0.05 | 0.05 | 0.05 | 0.05 | 0.05 | 0.05
[13 empty] | Medido |  |  |  | 24.45677 | 1.811106 | 19.2096 | 47.32615 | 25.152 | 0.576722 | 17.82947 | 14.85529 | 2.732481 | 24.02609
[13 empty] | Ajustado |  |  |  | 21.18318 | 1.90711 | 19.27607 | 36.29055 | 17.47215 | 0.457676 | 17.01448 | 17.6544 | 1.163994 | 35.12656
Ley Cu
[13 empty] | FO Ley Cu |  |  |  | 2.205022e-05 | 8.375887e-06 | 80.57914 | 40.46582 | 0.009825133 | 22.96832 | 2.126247 | 7.115806 | 1.66645 | 16.65538
[13 empty] | Tolerancias |  |  |  | 0.05 | 0.05 | 0.05 | 0.05 | 0.05 | 0.05 | 0.05 | 0.05 | 0.01 | 0.05
[13 empty] | Medido |  |  |  | 2.857 | 19.13 | 0.86 | 2.128 | 1.984 | 17.79 | 1.816 | 0.258 | 12.08 | 0.917
[13 empty] | Ajustado |  |  |  | 2.856329 | 19.13277 | 1.245993 | 1.45116 | 1.993833 | 13.52705 | 1.683599 | 0.2235886 | 11.92406 | 1.104118
[13 empty] | Bal Fino Cu Med |  |  |  | 0.69873 | 0.3464646 | 0.16520256 | 1.007101 | 0.49901568 | 0.1025988 | 0.3237832 | 0.03832666 | 0.3300837 | 0.2203192
[13 empty] | Bal Fino Cu Aju |  |  |  | 0.6050614 | 0.3648828 | 0.2401786 | 0.5266341 | 0.3483655 | 0.06191005 | 0.2864555 | 0.03947324 | 0.1387953 | 0.3878388
Ley Fe
[13 empty] | FO Ley Cu |  |  |  | 13.94741 | 1.24688 | 1.663793 | 64.90321 | 11.04928 | 0.000414287 | 0.1572438 | 2.460523 | 0.6437036 | 0.5910137
[13 empty] | Tolerancias |  |  |  | 0.05 | 0.05 | 0.05 | 0.05 | 0.05 | 0.05 | 0.05 | 0.05 | 0.05 | 0.05
[13 empty] | Medido |  |  |  | 8.43 | 28 | 4.33 | 9.24 | 5.98 | 22.8 | 6.68 | 2.63 | 23.4 | 5.09
[13 empty] | Ajustado |  |  |  | 6.855856 | 29.56329 | 4.609259 | 5.518011 | 6.97389 | 22.8232 | 6.547556 | 2.836272 | 24.3387 | 4.894347
Pilotaje Datos Medidos Jameson Pre Cleaner Scavenger - Septiembre | [12 empty] | Bal Fino Fe Med |  |  |  | 2.061706 | 0.5071097 | 0.83177568 | 4.372937 | 1.5040896 | 0.1314926 | 1.191009 | 0.3906942 | 0.6394006 | 1.222928
N° | Flujo | Masa Humeda, gr | Masa Seca, gr | Agua | Cp, % | Aforo (min) | Aforo (s) | Aforo (s) | Flujo Másico, kg/h | Ley Cu, % | Ley Fe, % |  | Bal Fino Fe Aju |  |  |  | 1.452289 | 0.5638044 | 0.8884842 | 2.002517 | 1.218489 | 0.1044563 | 1.114032 | 0.5007268 | 0.283301 | 1.719216
1 | Alimentación Rougher | [11 empty] | Funcion Objetivo | 584.8501
2 | Concentrado Rougher | [16 empty] | Cl |  | Jms | Scv | Cl Scv |  | Global
3 | Relave Rougher | [12 empty] | B Masa | B Masa Cu | B Masa Fe | %Cu | 19.13277 |  | 11.92406 | 1.993833 | 13.52705 |  | 16.02787
4 | Alimentación 1ra Limpieza | 1231.2 | 210.6 | 1020.6 | 17.10526 | 0 | 31 | 31 | 24.45677 | 2.857 | 8.43 |  | Nodo 1 |  |  |  | Rec Cu | 60.30509 |  | 26.35517 | 89.82226 | 17.77158 |  | 93.47616
5 | Concentrado 1ra Limpieza | 2339.2 | 668.6 | 1670.6 | 28.58242 | 22 | 9 | 1329 | 1.811106 | 19.13 | 28 |  | Nodo 2 |  |  |  | Masspull | 9.002941 |  | 3.20743 | 49.74058 | 2.61946 |  | 16.6584
6 | Relave 1ra Limpíeza | 1120.1 | 133.4 | 986.7 | 11.90965 | 0 | 25 | 25 | 19.2096 | 0.86 | 4.33 |  | Nodo 3 | -3.287681e-11 | 3.677156e-09 | 1.810816e-10 | RE | 6.698376 |  | 8.216913 | 1.805814 | 6.784444 |  | 5.611353
7 | Alimentación Scavenger | 1097 | 170.9 | 926.1 | 15.57885 | 0 | 13 | 13 | 47.32615 | 2.128 | 9.24 |  | Nodo 4 | 1.40929e-10 | -7.03432e-09 | -9.79239e-09
8 | Concentrado Scavenger | 1089.6 | 104.8 | 984.8 | 9.618209 | 0 | 15 | 15 | 25.152 | 1.984 | 5.98 |  | Nodo 5 | -9.72733e-11 | 7.476464e-10 | 4.380687e-09
9 | Concentrado Cleaner Scavenger | 2177.3 | 463.3 | 1714 | 21.27865 | 48 | 12 | 2892 | 0.576722 | 17.79 | 22.8 |  | Nodo 6 | -7.205614e-11 | 7.327138e-10 | 8.341559e-09
10 | Relave Cleaner Scavenger | 1076.2 | 94.1 | 982.1 | 8.743728 | 0 | 19 | 19 | 17.82947 | 1.816 | 6.68 |  | Nodo 7 | 1.018918e-10 | -9.418423e-09 | -4.829283e-09
11 | Relave Scavenger | 1132.5 | 140.3 | 992.2 | 12.38852 | 0 | 34 | 34 | 14.85529 | 0.258 | 2.63 |  | Nodo 8
12 | Concentrado Celda Jameson | 1019.5 | 201.9 | 817.6 | 19.80383 | 4 | 26 | 266 | 2.732481 | 12.08 | 23.4 |  | Desbalance Inicial
13 | Relave Celda Jameson | 1069.6 | 153.5 | 916.1 | 14.35116 | 0 | 23 | 23 | 24.02609 | 0.917 | 5.09 |  | Masa | 18.32282
[13 empty] | Masa Cu | -16.99423
[13 empty] | Masa Fe | 19.06232
N° | Flujo | Masa Humeda, gr | Masa Seca, gr | Masa Seca Bal gr | Masa humeda Bal gr | Masa Cp% | Cp, % Ajust | Aforo (min) | Aforo (s) | Aforo (s) | Flujo Másico, kg/h | Flujo masa ajus
1 | Alimentación Rougher
2 | Concentrado Rougher
3 | Relave Rougher
4 | Alimentación 1ra Limpieza | 1231.2 | 210.6 | 185.2522 | 1205.852 | 15.36276 | 17.10526 | 0 | 31 | 31 | 21.51316 | 21.51316
5 | Concentrado 1ra Limpieza | 2339.2 | 668.6 | 701.3295 | 2371.929 | 29.56789 | 28.58242 | 22 | 9 | 1329 | 1.899764 | 1.899764 | [14 empty] | shift+alt+0
6 | Relave 1ra Limpíeza | 1120.1 | 133.4 | 136.2041 | 1122.904 | 12.12963 | 11.90965 | 0 | 25 | 25 | 19.61339 | 19.61339
7 | Alimentación Scavenger | 1097 | 170.9 | 132.464 | 1058.564 | 12.51356 | 15.57885 | 0 | 13 | 13 | 36.68234 | 36.68234
8 | Concentrado Scavenger | 1089.6 | 104.8 | 73.02848 | 1057.828 | 6.903622 | 9.618209 | 0 | 15 | 15 | 17.52684 | 17.52684
9 | Concentrado Cleaner Scavenger | 2177.3 | 463.3 | 367.8328 | 2081.833 | 17.6687 | 21.27865 | 48 | 12 | 2892 | 0.4578832 | 0.4578832
10 | Relave Cleaner Scavenger | 1076.2 | 94.1 | 90.08614 | 1072.186 | 8.402099 | 8.743728 | 0 | 19 | 19 | 17.06895 | 17.06895
11 | Relave Scavenger | 1132.5 | 140.3 | 162.47 | 1154.67 | 14.07068 | 12.38852 | 0 | 34 | 34 | 17.2027 | 17.2027
12 | Concentrado Celda Jameson | 1019.5 | 201.9 | 144.2906 | 961.8906 | 15.00073 | 19.80383 | 4 | 26 | 266 | 1.952806 | 1.952806
13 | Relave Celda Jameson | 1069.6 | 153.5 | 221.8832 | 1137.983 | 19.49793 | 14.35116 | 0 | 23 | 23 | 34.72954 | 34.72954 | [14 empty] | valor inicial

## Balance Pre-Cl-SCV Nov
Balance Metalurgico Jameson Pre Cl Scv - Septiembre
[13 empty] | NODOS | Alim Ro | ConC Ro | Cola Ro | Alim 1°Cl | Conc 1°Cl | Cola 1°Cl | Alim Jms | Conc Scv | Conc Cl Scv | Cola Cl Scv | Cola Scv | Conc Jms | Cola Jms
[13 empty] | Flujo | 1 | 2 | 3 | 4 | 5 | 6 | 7 | 8 | 9 | 10 | 11 | 12 | 13
Nodo 1
Nodo 2
[13 empty] | Nodo 3 | 0 | 0 | 0 | 1 | -1 | -1 | 0 | 0 | 0 | 0 | 0 | 0 | 0
[13 empty] | Nodo 4 | 0 | 0 | 0 | 0 | 0 | 1 | -1 | 0 | 0 | 1 | 0 | 0 | 0
[13 empty] | Nodo 5 | 0 | 0 | 0 | 0 | 0 | 0 | 1 | 0 | 0 | 0 | 0 | -1 | -1
[13 empty] | Nodo 6 | 0 | 0 | 0 | 0 | 0 | 0 | 0 | -1 | 0 | 0 | -1 | 0 | 1
[13 empty] | Nodo 7 | 0 | 0 | 0 | 0 | 0 | 0 | 0 | 1 | -1 | -1 | 0 | 0 | 0
[14 empty] | 0 | 0 | 0 | 1 | -1 | 0 | 0 | 0 | -1 | 0 | -1 | -1 | 0
Masas
[13 empty] | Flujo |  |  |  | 4 | 5 | 6 | 7 | 8 | 9 | 10 | 11 | 12 | 13
[13 empty] | FO Masas |  |  |  | 5.350781 | 2.793477 | 4.043128 | 2.044475 | 2.05854 | 0.1787245 | 6.055917 | 13.05146 | 5.827053 | 1.357341
[13 empty] | Tolerancias |  |  |  | 0.05 | 0.05 | 0.05 | 0.05 | 0.05 | 0.05 | 0.05 | 0.05 | 0.05 | 0.05
[13 empty] | Medido |  |  |  | 25.52727 | 2.003 | 22.68514 | 44.88 | 31.977 | 1.9575 | 24.651 | 17.7012 | 3.481579 | 46.92
[13 empty] | Ajustado |  |  |  | 22.57482 | 2.170388 | 20.40443 | 48.08859 | 29.68303 | 1.998877 | 27.68415 | 14.50376 | 3.901793 | 44.18679
Ley Cu
[13 empty] | FO Ley Cu |  |  |  | 0.6625173 | 0.2530984 | 12.38108 | 122.3369 | 5.691607 | 8.687134 | 4.777701 | 0.006035229 | 4.709201 | 34.29217
[13 empty] | Tolerancias |  |  |  | 0.05 | 0.05 | 0.05 | 0.05 | 0.05 | 0.05 | 0.05 | 0.05 | 0.05 | 0.05
[13 empty] | Medido |  |  |  | 3.7 | 23.77 | 1.62 | 1.6 | 0.7 | 9.45 | 0.29 | 0.13 | 2.14 | 0.44
[13 empty] | Ajustado |  |  |  | 3.549419 | 24.36792 | 1.334987 | 0.7151518 | 0.7834998 | 8.057356 | 0.258306 | 0.129495 | 2.372197 | 0.5688309
[13 empty] | Bal Fino Cu Med |  |  |  | 0.9445091 | 0.4761131 | 0.3674993 | 0.71808 | 0.223839 | 0.18498375 | 0.0714879 | 0.02301156 | 0.07450579 | 0.206448
[13 empty] | Bal Fino Cu Aju |  |  |  | 0.8012749 | 0.5288784 | 0.2723966 | 0.3439064 | 0.2325665 | 0.1610567 | 0.07150982 | 0.01878165 | 0.09255824 | 0.2513481
Ley Fe
[13 empty] | FO Ley Cu |  |  |  | 158.8833 | 2.274736 | 11.34094 | 32.13048 | 4.108024 | 10.29841 | 23.71063 | 10.84811 | 4.995421 | 41.89665
[13 empty] | Tolerancias |  |  |  | 0.05 | 0.05 | 0.05 | 0.05 | 0.05 | 0.05 | 0.05 | 0.05 | 0.05 | 0.05
[13 empty] | Medido |  |  |  | 13.5 | 16.8 | 4.33 | 4.3 | 3.67 | 10 | 2.17 | 1.6 | 5.36 | 4.18
[13 empty] | Ajustado |  |  |  | 4.991698 | 18.06691 | 3.600908 | 3.081299 | 3.298077 | 11.60456 | 2.698325 | 1.863492 | 5.958992 | 2.827193
Pilotaje Datos Medidos Jameson Pre Cleaner Scavenger - Septiembre | [12 empty] | Bal Fino Fe Med |  |  |  | 3.446182 | 0.336504 | 0.9822667 | 1.92984 | 1.1735559 | 0.19575 | 0.5349267 | 0.2832192 | 0.1866126 | 1.961256
N° | Flujo | Masa Humeda, gr | Masa Seca, gr | Agua | Cp, % | Aforo (min) | Aforo (s) | Aforo (s) | Flujo Másico, kg/h | Ley Cu, % | Ley Fe, % |  | Bal Fino Fe Aju |  |  |  | 1.126867 | 0.3921219 | 0.7347448 | 1.481753 | 0.9789694 | 0.2319609 | 0.7470085 | 0.2702764 | 0.2325075 | 1.249246
1 | Alimentación Rougher | [11 empty] | Funcion Objetivo | 537.0451
2 | Concentrado Rougher | [16 empty] | Cl |  | Jms | Scv | Cl Scv |  | Global
3 | Relave Rougher | [12 empty] | B Masa | B Masa Cu | B Masa Fe | %Cu | 24.36792 |  | 2.372197 | 0.7834998 | 8.057356 |  | 9.695052
4 | Alimentación 1ra Limpieza | 2131.2 | 390 | 1741.2 | 18.29955 | 0 | 55 | 55 | 25.52727 | 3.7 | 13.5 | 25.52727 | Nodo 1 |  |  |  | Rec Cu | 66.00461 |  | 26.91379 | 92.52764 | 69.25188 |  | 97.65603
5 | Concentrado 1ra Limpieza | 756.4 | 200.3 | 556.1 | 26.4807 | 6 | 0 | 360 | 2.003 | 23.77 | 16.8 | 2.003 | Nodo 2 |  |  |  | Masspull | 9.614197 |  | 8.113761 | 67.17625 | 6.734074 |  | 35.75248
6 | Relave 1ra Limpíeza | 2532.3 | 441.1 | 2091.2 | 17.41895 | 1 | 10 | 70 | 22.68514 | 1.62 | 4.33 | 22.68514 | Nodo 3 | 0 | 3.527012e-12 | -5.733192e-13 | RE | 6.865327 |  | 3.317054 | 1.377386 | 10.2838 |  | 2.731448
7 | Alimentación Scavenger | 3097.2 | 374 | 2723.2 | 12.07542 | 0 | 30 | 30 | 44.88 | 1.6 | 4.3 | 44.88 | Nodo 4 | 0 | -1.2427e-12 | -5.838663e-13
8 | Concentrado Scavenger | 2301.5 | 355.3 | 1946.2 | 15.43776 | 0 | 40 | 40 | 31.977 | 0.7 | 3.67 | 31.977 | Nodo 5 | 0 | -5.651035e-14 | 7.460699e-14
9 | Concentrado Cleaner Scavenger | 906.2 | 174 | 732.2 | 19.20106 | 5 | 20 | 320 | 1.9575 | 9.45 | 10 | 1.9575 | Nodo 6 | 0 | -3.75755e-13 | 7.662759e-13
10 | Relave Cleaner Scavenger | 2960.9 | 273.9 | 2687 | 9.250566 | 0 | 40 | 40 | 24.651 | 0.29 | 2.17 | 24.651 | Nodo 7 | 0 | 3.88567e-12 | 4.533041e-13
11 | Relave Scavenger | 4135.2 | 491.7 | 3643.5 | 11.8906 | 1 | 40 | 100 | 17.7012 | 0.13 | 1.6 | 17.7012 | Nodo 8
12 | Concentrado Celda Jameson | 2026 | 367.5 | 1658.5 | 18.13919 | 6 | 20 | 380 | 3.481579 | 2.14 | 5.36 | 3.481579 | Desbalance Inicial
13 | Relave Celda Jameson | 4078.9 | 586.5 | 3492.4 | 14.37888 | 0 | 45 | 45 | 46.92 | 0.44 | 4.18 | 46.92 | Masa | 1.504249
[13 empty] | Masa Cu | 19.68164
[13 empty] | Masa Fe | 70.92185
N° | Flujo | Masa Humeda, gr | Masa Seca, gr | Masa Seca Bal gr | Masa humeda Bal gr | Masa Cp% | Cp, % Ajust | Aforo (min) | Aforo (s) | Aforo (s) | Flujo Másico, kg/h | Flujo masa ajus
1 | Alimentación Rougher
2 | Concentrado Rougher
3 | Relave Rougher
4 | Alimentación 1ra Limpieza | 2131.2 | 390 | 328.6732 | 2069.873 | 15.87891 | 18.29955 | 0 | 55 | 55 | 21.51316 | 21.51316
5 | Concentrado 1ra Limpieza | 756.4 | 200.3 | 189.9764 | 746.0764 | 25.4634 | 26.4807 | 6 | 0 | 360 | 1.899764 | 1.899764 | [14 empty] | shift+alt+0
6 | Relave 1ra Limpíeza | 2532.3 | 441.1 | 381.3715 | 2472.571 | 15.42408 | 17.41895 | 1 | 10 | 70 | 19.61339 | 19.61339
7 | Alimentación Scavenger | 3097.2 | 374 | 305.6862 | 3028.886 | 10.09236 | 12.07542 | 0 | 30 | 30 | 36.68234 | 36.68234
8 | Concentrado Scavenger | 2301.5 | 355.3 | 194.7426 | 2140.943 | 9.096116 | 15.43776 | 0 | 40 | 40 | 17.52684 | 17.52684
9 | Concentrado Cleaner Scavenger | 906.2 | 174 | 40.70073 | 772.9007 | 5.265971 | 19.20106 | 5 | 20 | 320 | 0.4578832 | 0.4578832
10 | Relave Cleaner Scavenger | 2960.9 | 273.9 | 189.655 | 2876.655 | 6.592901 | 9.250566 | 0 | 40 | 40 | 17.06895 | 17.06895
11 | Relave Scavenger | 4135.2 | 491.7 | 477.8528 | 4121.353 | 11.59456 | 11.8906 | 1 | 40 | 100 | 17.2027 | 17.2027
12 | Concentrado Celda Jameson | 2026 | 367.5 | 206.1295 | 1864.629 | 11.05472 | 18.13919 | 6 | 20 | 380 | 1.952806 | 1.952806
13 | Relave Celda Jameson | 4078.9 | 586.5 | 434.1192 | 3926.519 | 11.05608 | 14.37888 | 0 | 45 | 45 | 34.72954 | 34.72954 | [14 empty] | valor inicial

## Balance Pre-Cl-SCV Dic (1)
Balance Metalurgico Jameson Pre Cl Scv - Septiembre
[13 empty] | NODOS | Alim Ro | ConC Ro | Cola Ro | Alim 1°Cl | Conc 1°Cl | Cola 1°Cl | Alim Jms | Conc Scv | Conc Cl Scv | Cola Cl Scv | Cola Scv | Conc Jms | Cola Jms
[13 empty] | Flujo | 1 | 2 | 3 | 4 | 5 | 6 | 7 | 8 | 9 | 10 | 11 | 12 | 13
Nodo 1
Nodo 2
[13 empty] | Nodo 3 | 0 | 0 | 0 | 1 | -1 | -1 | 0 | 0 | 0 | 0 | 0 | 0 | 0
[13 empty] | Nodo 4 | 0 | 0 | 0 | 0 | 0 | 1 | -1 | 0 | 0 | 1 | 0 | 0 | 0
[13 empty] | Nodo 5 | 0 | 0 | 0 | 0 | 0 | 0 | 1 | 0 | 0 | 0 | 0 | -1 | -1
[13 empty] | Nodo 6 | 0 | 0 | 0 | 0 | 0 | 0 | 0 | -1 | 0 | 0 | -1 | 0 | 1
[13 empty] | Nodo 7 | 0 | 0 | 0 | 0 | 0 | 0 | 0 | 1 | -1 | -1 | 0 | 0 | 0
[14 empty] | 0 | 0 | 0 | 1 | -1 | 0 | 0 | 0 | -1 | 0 | -1 | -1 | 0
Masas
[13 empty] | Flujo |  |  |  | 4 | 5 | 6 | 7 | 8 | 9 | 10 | 11 | 12 | 13
[13 empty] | FO Masas |  |  |  | 5.350781 | 2.793477 | 4.043128 | 11.7052 | 16.98083 | 23.73082 | 107.511 | 17.04766 | 3.029359 | 53.58169
[13 empty] | Tolerancias |  |  |  | 0.05 | 0.05 | 0.05 | 0.05 | 0.05 | 0.05 | 0.05 | 0.05 | 0.05 | 0.05
[13 empty] | Medido |  |  |  | 25.52727 | 2.003 | 22.68514 | 41.064 | 24.612 | 1.607368 | 18.232 | 18.27692 | 4.273714 | 32.34764
[13 empty] | Ajustado |  |  |  | 22.57482 | 2.170388 | 20.40443 | 48.08859 | 29.68303 | 1.998877 | 27.68415 | 14.50376 | 3.901793 | 44.18679
Ley Cu
[13 empty] | FO Ley Cu |  |  |  | 0.6625173 | 0.2530984 | 12.38108 | 45.64959 | 299.6193 | 3390.355 | 2.401179 | 61.5973 | 209.5789 | 321.2003
[13 empty] | Tolerancias |  |  |  | 0.05 | 0.05 | 0.05 | 0.05 | 0.05 | 0.05 | 0.05 | 0.05 | 0.05 | 0.05
[13 empty] | Medido |  |  |  | 3.7 | 23.77 | 1.62 | 1.08 | 0.42 | 2.06 | 0.28 | 0.093 | 8.59 | 0.3
[13 empty] | Ajustado |  |  |  | 3.549419 | 24.36792 | 1.334987 | 0.7151518 | 0.7834998 | 8.057356 | 0.258306 | 0.129495 | 2.372197 | 0.5688309
[13 empty] | Bal Fino Cu Med |  |  |  | 0.9445091 | 0.4761131 | 0.3674993 | 0.4434912 | 0.1033704 | 0.03311179 | 0.0510496 | 0.01699754 | 0.3671121 | 0.09704291
[13 empty] | Bal Fino Cu Aju |  |  |  | 0.8012749 | 0.5288784 | 0.2723966 | 0.3439064 | 0.2325665 | 0.1610567 | 0.07150982 | 0.01878165 | 0.09255824 | 0.2513481
Ley Fe
[13 empty] | FO Ley Cu |  |  |  | 158.8833 | 2.274736 | 11.34094 | 55.48585 | 29.5822 | 1674.144 | 0.1330192 | 0.004845142 | 96.3085 | 43.99216
[13 empty] | Tolerancias |  |  |  | 0.05 | 0.05 | 0.05 | 0.05 | 0.05 | 0.05 | 0.05 | 0.05 | 0.05 | 0.05
[13 empty] | Medido |  |  |  | 13.5 | 16.8 | 4.33 | 4.91 | 4.53 | 3.81 | 2.65 | 1.87 | 11.7 | 4.23
[13 empty] | Ajustado |  |  |  | 4.991698 | 18.06691 | 3.600908 | 3.081299 | 3.298077 | 11.60456 | 2.698325 | 1.863492 | 5.958992 | 2.827193
Pilotaje Datos Medidos Jameson Pre Cleaner Scavenger - Septiembre | [12 empty] | Bal Fino Fe Med |  |  |  | 3.446182 | 0.336504 | 0.9822667 | 2.0162424 | 1.1149236 | 0.06124074 | 0.483148 | 0.3417785 | 0.5000246 | 1.368305
N° | Flujo | Masa Humeda, gr | Masa Seca, gr | Agua | Cp, % | Aforo (min) | Aforo (s) | Aforo (s) | Flujo Másico, kg/h | Ley Cu, % | Ley Fe, % |  | Bal Fino Fe Aju |  |  |  | 1.126867 | 0.3921219 | 0.7347448 | 1.481753 | 0.9789694 | 0.2319609 | 0.7470085 | 0.2702764 | 0.2325075 | 1.249246
1 | Alimentación Rougher | [11 empty] | Funcion Objetivo | 6661.623
2 | Concentrado Rougher | [16 empty] | Cl |  | Jms | Scv | Cl Scv |  | Global
3 | Relave Rougher | [12 empty] | B Masa | B Masa Cu | B Masa Fe | %Cu | 24.36792 |  | 2.372197 | 0.7834998 | 8.057356 |  | 9.695052
4 | Alimentación 1ra Limpieza | 2131.2 | 390 | 1741.2 | 18.29955 | 0 | 55 | 55 | 25.52727 | 3.7 | 13.5 |  | Nodo 1 |  |  |  | Rec Cu | 66.00461 |  | 26.91379 | 92.52764 | 69.25188 |  | 97.65603
5 | Concentrado 1ra Limpieza | 756.4 | 200.3 | 556.1 | 26.4807 | 6 | 0 | 360 | 2.003 | 23.77 | 16.8 |  | Nodo 2 |  |  |  | Masspull | 9.614197 |  | 8.113761 | 67.17625 | 6.734074 |  | 35.75248
6 | Relave 1ra Limpíeza | 2532.3 | 441.1 | 2091.2 | 17.41895 | 1 | 10 | 70 | 22.68514 | 1.62 | 4.33 |  | Nodo 3 | 0 | 3.527012e-12 | -5.733192e-13 | RE | 6.865327 |  | 3.317054 | 1.377386 | 10.2838 |  | 2.731448
7 | Alimentación Scavenger | 4387.9 | 684.4 | 3703.5 | 15.59744 | 1 | 0 | 60 | 41.064 | 1.08 | 4.91 |  | Nodo 4 | 0 | -1.2427e-12 | -5.838663e-13
8 | Concentrado Scavenger | 2768.1 | 410.2 | 2357.9 | 14.81883 | 1 | 0 | 60 | 24.612 | 0.42 | 4.53 |  | Nodo 5 | 0 | -5.651035e-14 | 7.460699e-14
9 | Concentrado Cleaner Scavenger | 895.8 | 254.5 | 641.3 | 28.41036 | 9 | 30 | 570 | 1.607368 | 2.06 | 3.81 |  | Nodo 6 | 0 | -3.75755e-13 | 7.662759e-13
10 | Relave Cleaner Scavenger | 5443.9 | 455.8 | 4988.1 | 8.372674 | 1 | 30 | 90 | 18.232 | 0.28 | 2.65 |  | Nodo 7 | 0 | 3.88567e-12 | 4.533041e-13
11 | Relave Scavenger | 5711.8 | 660 | 5051.8 | 11.55503 | 2 | 10 | 130 | 18.27692 | 0.093 | 1.87 |  | Nodo 8
12 | Concentrado Celda Jameson | 1329.1 | 249.3 | 1079.8 | 18.75705 | 3 | 30 | 210 | 4.273714 | 8.59 | 11.7 |  | Desbalance Inicial
13 | Relave Celda Jameson | 2992.1 | 494.2 | 2497.9 | 16.51683 | 0 | 55 | 55 | 32.34764 | 0.3 | 4.23 |  | Masa | -2.482573
[13 empty] | Masa Cu | 5.418117
[13 empty] | Masa Fe | 64.03127
N° | Flujo | Masa Humeda, gr | Masa Seca, gr | Masa Seca Bal gr | Masa humeda Bal gr | Masa Cp% | Cp, % Ajust | Aforo (min) | Aforo (s) | Aforo (s) | Flujo Másico, kg/h | Flujo masa ajus
1 | Alimentación Rougher
2 | Concentrado Rougher
3 | Relave Rougher
4 | Alimentación 1ra Limpieza | 2131.2 | 390 | 344.8931 | 2086.093 | 16.53297 | 18.29955 | 0 | 55 | 55 | 22.57482 | 22.57482
5 | Concentrado 1ra Limpieza | 756.4 | 200.3 | 217.0388 | 773.1388 | 28.07242 | 26.4807 | 6 | 0 | 360 | 2.170388 | 2.170388 | [14 empty] | shift+alt+0
6 | Relave 1ra Limpíeza | 2532.3 | 441.1 | 396.7528 | 2487.953 | 15.94696 | 17.41895 | 1 | 10 | 70 | 20.40443 | 20.40443
7 | Alimentación Scavenger | 4387.9 | 684.4 | 801.4764 | 4504.976 | 17.79091 | 15.59744 | 1 | 0 | 60 | 48.08859 | 48.08859
8 | Concentrado Scavenger | 2768.1 | 410.2 | 494.7172 | 2852.617 | 17.34257 | 14.81883 | 1 | 0 | 60 | 29.68303 | 29.68303
9 | Concentrado Cleaner Scavenger | 895.8 | 254.5 | 316.4889 | 957.7889 | 33.0437 | 28.41036 | 9 | 30 | 570 | 1.998877 | 1.998877
10 | Relave Cleaner Scavenger | 5443.9 | 455.8 | 692.1039 | 5680.204 | 12.18449 | 8.372674 | 1 | 30 | 90 | 27.68415 | 27.68415
11 | Relave Scavenger | 5711.8 | 660 | 523.7469 | 5575.547 | 9.393642 | 11.55503 | 2 | 10 | 130 | 14.50376 | 14.50376
12 | Concentrado Celda Jameson | 1329.1 | 249.3 | 227.6046 | 1307.405 | 17.40889 | 18.75705 | 3 | 30 | 210 | 3.901793 | 3.901793
13 | Relave Celda Jameson | 2992.1 | 494.2 | 675.076 | 3172.976 | 21.2758 | 16.51683 | 0 | 55 | 55 | 44.18679 | 44.18679 | [14 empty] | valor inicial

## Balance Pre-Cl-SCV 27-11
[16 empty] | Objetivo | 21.76058
[9 empty] | Datos medidos | Datos medidos
[11 empty] | Masa, kph | Ley Cu, % | Ley Fe, % | Masa Cu, kph | Masa Fe, kph
[9 empty] | 1 | Alimentación Rougher | #DIV/0! |  |  | #DIV/0!
[9 empty] | 2 | Concentrado Rougher | #DIV/0! |  |  | #DIV/0! |  |  |  | Balance | Masa, kph | Masa Cu, kph | Masa Fe, kph |  | Balance | Masa, kph | Masa Cu, kph | Masa Fe, kph
[9 empty] | 3 | Relave Rougher | #DIV/0! |  |  | #DIV/0! |  |  | Nodo 1 | 2+3-1 | 0 | 0 | 0 | Nodo 1
[9 empty] | 4 | Alimentación 1ra Limpieza | 25.52727 | 3.7 | 13.5 | 0.9445091 | 3.446182 |  | Nodo 2 | 4-2 | 13.17421 | 0.5361902 | 0.8596633 | Nodo 2
[9 empty] | 5 | Concentrado 1ra Limpieza | 2.003 | 23.77 | 16.8 | 0.4761131 | 0.336504 |  | Nodo 3 | 5+6-4 | -3.907985e-14 | -1.510261e-09 | 0 | Nodo 3 | 13+12-4 | #VALUE! | 0 | 0
[9 empty] | 6 | Relave 1ra Limpíeza | 22.68514 | 1.62 | 4.33 | 0.3674993 | 0.9822667 |  | Nodo 4 | 7-6-10 | 0 | 2.539564e-09 | 0 | Nodo 4 | 5+6-13 | #VALUE! | 0 | 0
[9 empty] | 7 | Alimentación Scavenger | 44.88 | 1.6 | 4.3 | 0.71808 | 1.92984 |  | Nodo 5 | 13+12-7 | 0 | 0 | 0 | Nodo 5 | 7-10-6 | #VALUE! | 0 | 0
[9 empty] | 8 | Concentrado Scavenger | 31.977 | 0.7 | 3.67 | 0.223839 | 1.1735559 |  | Nodo 6 | 8+11-13 | 0 | 0 | 0 | Nodo 6 | 8+11-7 | #VALUE! | 0 | 0
[9 empty] | 9 | Concentrado Cleaner Scavenger | 1.9575 | 9.45 | 10 | 0.18498375 | 0.19575 |  | Nodo 7 | 9+10-8 | 1.509903e-14 | -1.029304e-09 | 0 | Nodo 7 | 9+10-8 | #VALUE! | 0 | 0
[9 empty] | 10 | Relave Cleaner Scavenger | 24.651 | 0.29 | 2.17 | 0.0714879 | 0.5349267 |  | Nodo 8 | 5+12+9+11-4 | 0 | 0 | 0 | Nodo 8 | 5+12+9+11-4 | -1.504249 | -19.68164 | -70.92185
[9 empty] | 11 | Relave Scavenger | 17.7012 | 0.13 | 1.6 | 0.02301156 | 0.2832192
[9 empty] | 12 | Concentrado Celda Jameson | 3.481579 | 2.14 | 5.36 | 0.07450579 | 0.1866126
[9 empty] | 13 | Relave Celda Jameson | 46.92 | 0.44 | 4.18 | 0.206448 | 1.961256
[9 empty] | Datos ajustados | Datos ajustados
|  | Masa Humeda, gr | Masa Seca, gr | Cp, % | Aforo (min) | Aforo (s) | Aforo (s) | Flujo Másico, kg/h |  |  | Masa, kph | Ley, % | Ley Fe, % | Masa Cu, kph | Masa Fe, kph
1 | Alimentación Rougher | [5 empty] | 0 | #DIV/0! | 1 | Alimentación Rougher |  |  |  | 0
2 | Concentrado Rougher | [5 empty] | 0 | #DIV/0! | 2 | Concentrado Rougher |  |  |  | 0
3 | Relave Rougher | [5 empty] | 0 | #DIV/0! | 3 | Relave Rougher |  |  |  | 0
4 | Alimentación 1ra Limpieza | 2131.2 | 390 | 18.29955 | 0 | 55 | 55 | 25.52727 | 4 | Alimentación 1ra Limpieza | 13.17421 | 4.07 | 6.525352 | 0.5361902 | 0.8596633 |  | Rec Cleaner | 98.61731
5 | Concentrado 1ra Limpieza | 756.4 | 200.3 | 26.4807 | 6 | 0 | 360 | 2.003 | 5 | Concentrado 1ra Limpieza | 1.655113 | 21.393 | 20.16 | 0.3540784 | 0.3336708 |  | Mass Pull | 60.64651 | 33.82377
6 | Relave 1ra Limpíeza | 2532.3 | 441.1 | 17.41895 | 1 | 10 | 70 | 22.68514 | 6 | Relave 1ra Limpíeza | 11.51909 | 1.580956 | 4.566267 | 0.1821118 | 0.5259925 |  | RE | 1.6261
7 | Alimentación Scavenger | 3097.2 | 374 | 12.07542 | 0 | 30 | 30 | 44.88 | 7 | Alimentación Scavenger | 17.49859 | 1.12 | 4.044038 | 0.1959843 | 0.7076498 |  | Ley Conc Final | 6.618229
8 | Concentrado Scavenger | 2301.5 | 355.3 | 15.43776 | 0 | 40 | 40 | 31.977 | 8 | Concentrado Scavenger | 6.3954 | 0.77 | 3.620806 | 0.04924458 | 0.231565 |  | RE | 1.6261
9 | Concentrado Cleaner Scavenger | 906.2 | 174 | 19.20106 | 5 | 20 | 320 | 1.9575 | 9 | Concentrado Cleaner Scavenger | 0.4158981 | 8.505 | 12 | 0.03537213 | 0.04990777
10 | Relave Cleaner Scavenger | 2960.9 | 273.9 | 9.250566 | 0 | 40 | 40 | 24.651 | 10 | Relave Cleaner Scavenger | 5.979502 | 0.232 | 3.038 | 0.01387244 | 0.1816573 |  | Rec Jameson | 71.09032
11 | Relave Scavenger | 4135.2 | 491.7 | 11.8906 | 1 | 40 | 100 | 17.7012 | 11 | Relave Scavenger | 5.18451 | 0.143 | 1.84 | 0.007413849 | 0.09539498 |  | Rec 1° Cl | 66.03597
12 | Concentrado Celda Jameson | 2026 | 367.5 | 18.13919 | 6 | 20 | 380 | 3.481579 | 12 | Concentrado Celda Jameson | 5.918684 | 2.354 | 6.432 | 0.1393258 | 0.3806898 |  | Rec Scv | 86.91483
13 | Relave Celda Jameson | 4078.9 | 586.5 | 14.37888 | 0 | 45 | 45 | 46.92 | 13 | Relave Celda Jameson | 11.57991 | 0.4892821 | 2.823511 | 0.05665843 | 0.32696 |  | Rec Cl-Scv | 71.8295
[17 empty] | Mass Pull jms | 33.82377
Tolerancias
[11 empty] | Masa, % | Ley Cu, % | Ley Fe, %
[9 empty] | 1 | Alimentación Rougher | #DIV/0! | #DIV/0! | #DIV/0!
[9 empty] | 2 | Concentrado Rougher | #DIV/0! | #DIV/0! | #DIV/0!
[9 empty] | 3 | Relave Rougher | #DIV/0! | #DIV/0! | #DIV/0!
[9 empty] | 4 | Alimentación 1ra Limpieza | 48.39165 | 10 | 51.66406
[9 empty] | 5 | Concentrado 1ra Limpieza | 17.36829 | 10 | 20
[9 empty] | 6 | Relave 1ra Limpíeza | 49.22187 | 2.410109 | 5.456515
[9 empty] | 7 | Alimentación Scavenger | 61.01026 | 30 | 5.952606
|  | Capacidad Levante | Q alimentacion (L/h) | Q relave (L/h) | Bias |  |  |  | 8 | Concentrado Scavenger | 80 | 10 | 1.34043
| 1° Cleaner | 0.2470607 | 120.0474 | 112.9487 | -0.02432207 |  |  |  | 9 | Concentrado Cleaner Scavenger | 78.75361 | 10 | 20
| Cl-Scv | 0.4292417 | 182.7716 | 247.6993 | 0.395483 |  |  |  | 10 | Relave Cleaner Scavenger | 75.74337 | 20 | 40
[9 empty] | 11 | Relave Scavenger | 70.71097 | 10 | 15
[9 empty] | 12 | Concentrado Celda Jameson | 70 | 10 | 20
[9 empty] | 13 | Relave Celda Jameson | 75.31988 | 11.20048 | 32.45189
Tolerancias máximas
[11 empty] | Masa, % | Ley Cu, % | Ley Fe, %
[9 empty] | 1 | Alimentación Rougher | 30 | 5 | 10
[9 empty] | 2 | Concentrado Rougher | 30 | 5 | 10
[9 empty] | 3 | Relave Rougher | 30 | 5 | 10
[9 empty] | 4 | Alimentación 1ra Limpieza | 75 | 10 | 45
[9 empty] | 5 | Concentrado 1ra Limpieza | 70 | 10 | 20
[9 empty] | 6 | Relave 1ra Limpíeza | 75 | 30 | 20
[9 empty] | 7 | Alimentación Scavenger | 85 | 30 | 30
[9 empty] | 8 | Concentrado Scavenger | 80 | 10 | 20
[9 empty] | 9 | Concentrado Cleaner Scavenger | 85 | 10 | 20
[9 empty] | 10 | Relave Cleaner Scavenger | 85 | 20 | 40
[9 empty] | 11 | Relave Scavenger | 755 | 10 | 15
[9 empty] | 12 | Concentrado Celda Jameson | 70 | 10 | 20
[9 empty] | 13 | Relave Celda Jameson | 85 | 20 | 30
mover muy poco
mover poquito
1
2
3
4
5
6
7
8
9
10
11
12
13
1
2
3
4
5
6
7

## Balance Pre-Cl-SCV Dic
[20 empty] | Objetivo | -6.757267
[13 empty] | Datos medidos | Datos medidos | [17 empty] | Flujo | Unidades | 1. Alim Ro | 2. Cons Ro | 3. Rel Ro | 4. Alim 1°CL | 5. Conc 1°CL | 6. Rel 1°CL | 7. Alim SCV | 8.Conc SCV | 9.Conc CL SCV | 10. Rel CL SCV | 11. Rel SCV | 12. Conc JMS | 13. Rel JMS
[15 empty] | Masa, kph | Ley Cu, % | Ley Fe, % | Masa Cu, kph | Masa Fe, kph | [12 empty] | Masa Seca | kg/h | 0 | 0 | 0 | 41.96984 | 3.4051 | 38.56474 | 67.10844 | 31.51733 | 2.973632 | 28.5437 | 28.3258 | 7.265314 | 59.84313
[13 empty] | 1 | Alimentación Rougher | #DIV/0! |  |  | #DIV/0! | [13 empty] | Cu | % | 0.6816875 | 3.21325 | 0.1315 | 3.833211 | 26.147 | 1.863 | 1.205422 | 0.462 | 1.854 | 0.3169839 | 0.0837 | 8.803767 | 0.2829377
[13 empty] | 2 | Concentrado Rougher | #DIV/0! |  |  | #DIV/0! |  |  |  | Balance | Masa, kph | Masa Cu, kph | Masa Fe, kph |  |  | Balance | Masa, kph | Masa Cu, kph | Masa Fe, kph | Fe | % | 2.35625 | 9.62375 | 1.016875 | 5.923031 | 21 | 4.591799 | 4.104023 | 3.569305 | 4.7625 | 3.445 | 2.1505 | 14.04 | 2.897736
[13 empty] | 3 | Relave Rougher | #DIV/0! |  |  | #DIV/0! |  |  | Nodo 1 | 2+3-1 | 0 | 0 | 0 |  | Nodo 1 |  |  |  |  | Cp | % | 30 | 0 | 0 | 18.29955 | 26.4807 | 17.41895 | 15.59744 | 14.81883 | 28.41036 | 8.372674 | 11.55503 | 18.75705 | 16.51683
[13 empty] | 4 | Alimentación 1ra Limpieza | 25.52727 | 3.7 | 13.5 | 0.9445091 | 3.446182 |  | Nodo 2 | 4-2 | 41.96984 | 1.608793 | 2.485887 |  | Nodo 2
[13 empty] | 5 | Concentrado 1ra Limpieza | 2.003 | 23.77 | 16.8 | 0.4761131 | 0.336504 |  | Nodo 3 | 5+6-4 | 0 | 0 | 0 |  | Nodo 3 | 13+12-4 | #VALUE! | 0 | #VALUE! | [5 empty] | 55.34159
[13 empty] | 6 | Relave 1ra Limpíeza | 22.68514 | 1.62 | 4.33 | 0.3674993 | 0.9822667 |  | Nodo 4 | 7-6-10 | 0 | 2.775558e-16 | 0 |  | Nodo 4 | 5+6-13 | #VALUE! | 0 | #VALUE!
[13 empty] | 7 | Alimentación Scavenger | 41.064 | 1.08 | 4.91 | 0.4434912 | 2.0162424 |  | Nodo 5 | 13+12-7 | 0 | 0 | 0 |  | Nodo 5 | 7-10-6 | #VALUE! | 0 | #VALUE!
[13 empty] | 8 | Concentrado Scavenger | 24.612 | 0.42 | 4.53 | 0.1033704 | 1.1149236 |  | Nodo 6 | 8+11-13 | 0 | 0 | 0 |  | Nodo 6 | 8+11-7 | #VALUE! | 0 | #VALUE!
[13 empty] | 9 | Concentrado Cleaner Scavenger | 1.607368 | 2.06 | 3.81 | 0.03311179 | 0.06124074 |  | Nodo 7 | 9+10-8 | 0 | 0 | 0 |  | Nodo 7 | 9+10-8 | #VALUE! | 0 | #VALUE!
[13 empty] | 10 | Relave Cleaner Scavenger | 18.232 | 0.28 | 2.65 | 0.0510496 | 0.483148 |  | Nodo 8 | 5+12+9+11-4 | 0 | 0 | 0 |  | Nodo 8 | 5+12+9+11-4 | 2.482573 | -5.418117 | -64.03127
[13 empty] | 11 | Relave Scavenger | 18.27692 | 0.093 | 1.87 | 0.01699754 | 0.3417785
[13 empty] | 12 | Concentrado Celda Jameson | 4.273714 | 8.59 | 11.7 | 0.3671121 | 0.5000246
[13 empty] | 13 | Relave Celda Jameson | 32.34764 | 0.3 | 4.23 | 0.09704291 | 1.368305
[13 empty] | Datos ajustados | Datos ajustados
|  | Masa Humeda, gr | Masa Seca, gr |  |  |  | Cp, % | Aforo (min) | Aforo (s) | Aforo (s) | Flujo Másico, kg/h |  |  |  | Masa, kph | Ley, % | Ley Fe, % | Masa Cu, kph | Masa Fe, kph | [5 empty] | Etapa Ro (1) |  |  | Etapa Jms (Cl-SCV) (5)
1 | Alimentación Rougher | [8 empty] | 0 | #DIV/0! |  | 1 | Alimentación Rougher |  |  |  | 0 | [6 empty] | %Cu | 3.21325 |  | %Cu | 8.803767
2 | Concentrado Rougher | [8 empty] | 0 | #DIV/0! |  | 2 | Concentrado Rougher |  |  |  | 0 | [6 empty] | Rec Cu | 84.37628 |  | Rec Cu | 79.06906
3 | Relave Rougher |  |  | agua | [5 empty] | 0 | #DIV/0! |  | 3 | Relave Rougher |  |  |  | 0 | [6 empty] | Masspull | 17.85309 |  | Masspull | 10.82623
4 | Alimentación 1ra Limpieza | 2131.2 | 390 | 1741.2 |  |  | 18.29955 | 0 | 55 | 55 | 25.52727 |  | 4 | Alimentación 1ra Limpieza | 41.96984 | 3.833211 | 5.923031 | 1.608793 | 2.485887 |  | Rec Cleaner | 98.52631 |  |  | RE | 4.71367 |  | RE | 7.303471
5 | Concentrado 1ra Limpieza | 756.4 | 200.3 | 556.1 |  |  | 26.4807 | 6 | 0 | 360 | 2.003 |  | 5 | Concentrado 1ra Limpieza | 3.4051 | 26.147 | 21 | 0.890331497 | 0.715071 |  | Mass Pull | 32.50917 | 10.82623
6 | Relave 1ra Limpíeza | 2532.3 | 441.1 | 2091.2 |  |  | 17.41895 | 1 | 10 | 70 | 22.68514 |  | 6 | Relave 1ra Limpíeza | 38.56474 | 1.863 | 4.591799 | 0.7184612 | 1.770816 |  | RE | 3.030724 |  |  | Etapa Cl (3) |  |  | Etapa SCV (6)
7 | Alimentación Scavenger | 4387.9 | 684.4 | 3703.5 |  |  | 15.59744 | 1 | 0 | 60 | 41.064 |  | 7 | Alimentación Scavenger | 67.10844 | 1.205422 | 4.104023 | 0.8089401 | 2.754146 |  | Ley Conc Final | 11.6174 |  |  | %Cu | 26.147 |  | %Cu | 0.462
8 | Concentrado Scavenger | 2768.1 | 410.2 | 2357.9 |  |  | 14.81883 | 1 | 0 | 60 | 24.612 |  | 8 | Concentrado Scavenger | 31.51733 | 0.462 | 3.569305 | 0.1456101 | 1.12495 |  | RE | 3.030724 |  |  | Rec Cu | 55.34159 |  | Rec Cu | 85.9976
9 | Concentrado Cleaner Scavenger | 895.8 | 254.5 | 641.3 |  |  | 28.41036 | 9 | 30 | 570 | 1.607368 |  | 9 | Concentrado Cleaner Scavenger | 2.973632 | 1.854 | 4.7625 | 0.05513113 | 0.1416192 | [5 empty] | Masspull | 8.113206 |  | Masspull | 52.66658
10 | Relave Cleaner Scavenger | 5443.9 | 455.8 | 4988.1 |  |  | 8.372674 | 1 | 30 | 90 | 18.232 |  | 10 | Relave Cleaner Scavenger | 28.5437 | 0.3169839 | 3.445 | 0.09047894 | 0.9833304 |  | Rec Jameson | 79.06906 |  |  | RE | 6.821174 |  | RE | 1.632868
11 | Relave Scavenger | 5711.8 | 660 | 5051.8 |  |  | 11.55503 | 2 | 10 | 130 | 18.27692 |  | 11 | Relave Scavenger | 28.3258 | 0.0837 | 2.1505 | 0.02370869 | 0.6091463 |  | Rec 1° Cl | 55.34159
12 | Concentrado Celda Jameson | 1329.1 | 249.3 | 1079.8 |  |  | 18.75705 | 3 | 30 | 210 | 4.273714 |  | 12 | Concentrado Celda Jameson | 7.265314 | 8.803767 | 14.04 | 0.6396213 | 1.02005 |  | Rec Scv | 85.9976 |  |  | Global |  |  | Etapa Cl SCV (7)
13 | Relave Celda Jameson | 2992.1 | 494.2 | 2497.9 |  |  | 16.51683 | 0 | 55 | 55 | 32.34764 |  | 13 | Relave Celda Jameson | 59.84313 | 0.2829377 | 2.897736 | 0.1693188 | 1.734096 |  | Rec Cl-Scv | 37.86217 |  |  | %Cu | 11.6174 |  | %Cu | 1.854
[25 empty] | Rec Cu | 98.52631 |  | Rec Cu | 37.86217
|  | Masa Humeda, gr | Masa Seca, gr | Masa Seca Bal gr | Masa Humeda Bal gr | Cp Bal | Cp, % | Aforo (min) | Aforo (s) | Aforo (s) | Flujo Másico, kg/h | [13 empty] | Masspull | 32.50917 |  | Masspull | 9.434909
1 | Alimentación Rougher | [8 empty] | 0 | #DIV/0! | [9 empty] | Masspull Jms | 10.82623 |  |  | RE | 3.030724 |  | RE | 4.012987
2 | Concentrado Rougher | [8 empty] | 0 | #DIV/0! |  | Tolerancias
3 | Relave Rougher | [8 empty] | 0 | #DIV/0! |  |  |  | Masa, % | Ley Cu, % | Ley Fe, %
4 | Alimentación 1ra Limpieza | 2131.2 | 390 | 641.2059 | 2382.406 | 26.91422 | 18.29955 | 0 | 55 | 55 | 25.52727 | 41.96984 | 1 | Alimentación Rougher | #DIV/0! | #DIV/0! | #DIV/0!
5 | Concentrado 1ra Limpieza | 756.4 | 200.3 | 340.51 | 896.61 | 37.97749 | 26.4807 | 6 | 0 | 360 | 2.003 | 3.4051 | 2 | Concentrado Rougher | #DIV/0! | #DIV/0! | #DIV/0!
6 | Relave 1ra Limpíeza | 2532.3 | 441.1 | 749.87 | 2841.07 | 26.39393 | 17.41895 | 1 | 10 | 70 | 22.68514 | 38.56474 | 3 | Relave Rougher | #DIV/0! | #DIV/0! | #DIV/0!
7 | Alimentación Scavenger | 4387.9 | 684.4 | 1118.474 | 4821.974 | 23.19536 | 15.59744 | 1 | 0 | 60 | 41.064 | 67.10844 | 4 | Alimentación 1ra Limpieza | 64.41178 | 3.600299 | 56.1257
8 | Concentrado Scavenger | 2768.1 | 410.2 | 525.2888 | 2883.189 | 18.21902 | 14.81883 | 1 | 0 | 60 | 24.612 | 31.51733 | 5 | Concentrado 1ra Limpieza | 70 | 10 | 25
9 | Concentrado Cleaner Scavenger | 895.8 | 254.5 | 470.825 | 1112.125 | 42.33562 | 28.41036 | 9 | 30 | 570 | 1.607368 | 2.973632 | 6 | Relave 1ra Limpíeza | 70 | 15 | 6.046173
10 | Relave Cleaner Scavenger | 5443.9 | 455.8 | 713.5925 | 5701.692 | 12.51545 | 8.372674 | 1 | 30 | 90 | 18.232 | 28.5437 | 7 | Alimentación Scavenger | 63.42402 | 11.61317 | 16.41501
11 | Relave Scavenger | 5711.8 | 660 | 1022.876 | 6074.676 | 16.83836 | 11.55503 | 2 | 10 | 130 | 18.27692 | 28.3258 | 8 | Concentrado Scavenger | 28.05676 | 10 | 21.2074
12 | Concentrado Celda Jameson | 1329.1 | 249.3 | 423.81 | 1503.61 | 28.18617 | 18.75705 | 3 | 30 | 210 | 4.273714 | 7.265314 | 9 | Concentrado Cleaner Scavenger | 85 | 10 | 25
13 | Relave Celda Jameson | 2992.1 | 494.2 | 914.27 | 3412.17 | 26.79439 | 16.51683 | 0 | 55 | 55 | 32.34764 | 59.84313 | 10 | Relave Cleaner Scavenger | 56.55824 | 13.20854 | 30
[13 empty] | 11 | Relave Scavenger | 54.98121 | 10 | 15
[13 empty] | 12 | Concentrado Celda Jameson | 70 | 2.488556 | 20
[13 empty] | 13 | Relave Celda Jameson | 85 | 5.687439 | 31.4956
Tolerancias máximas
[15 empty] | Masa, % | Ley Cu, % | Ley Fe, %
[13 empty] | 1 | Alimentación Rougher | 30 | 5 | 10
[13 empty] | 2 | Concentrado Rougher | 30 | 5 | 10
[13 empty] | 3 | Relave Rougher | 30 | 5 | 10
[13 empty] | 4 | Alimentación 1ra Limpieza | 70 | 10 | 35
|  | Capacidad Levante | Q alimentacion (L/h) |  |  |  | Q relave (L/h) | Bias |  |  |  |  | 5 | Concentrado 1ra Limpieza | 70 | 10 | 25
| 1° Cleaner | 0.2470607 | 120.0474 |  |  |  | 112.9487 | -0.02432207 |  |  |  |  | 6 | Relave 1ra Limpíeza | 70 | 15 | 25
| Cl-Scv | 0.3524647 | 147.334 |  |  |  | 203.865 | 0.3443372 |  |  |  |  | 7 | Alimentación Scavenger | 85 | 30 | 30
[13 empty] | 8 | Concentrado Scavenger | 70 | 10 | 25
[13 empty] | 9 | Concentrado Cleaner Scavenger | 85 | 10 | 25
[13 empty] | 10 | Relave Cleaner Scavenger | 85 | 20 | 30
[13 empty] | 11 | Relave Scavenger | 70 | 10 | 15
[13 empty] | 12 | Concentrado Celda Jameson | 70 | 10 | 20
[13 empty] | 13 | Relave Celda Jameson | 85 | 20 | 30
mover muy poco
mover poquito
1
2
3
4
5
6
7
8
9
10
11
12
13
1
2
3
4
5
6
7

## Balance Pre-Cl-SCV Dic (2)
[11 empty] | x2 - y 2 | [8 empty] | Objetivo | -6.757267
[13 empty] | Datos medidos | Datos medidos | [19 empty] | Flujo | Unidades | 1. Alim Ro | 2. Cons Ro | 3. Rel Ro | 4. Alim 1°CL | 5. Conc 1°CL | 6. Rel 1°CL | 7. Alim JMS | 8. Conc JMS | 9. Rel JMS | 10.Conc SCV | 11. Rel SCV | 12.Conc CL SCV | 13. Rel CL SCV
[15 empty] | Masa, kph | Ley Cu, % | Ley Fe, % | Masa Cu, kph | Masa Fe, kph | [14 empty] | Masa Seca | kg/h | 0 | 0 | 0 | 24.51471 | 2.103642 | 22.41107 | 41.35851 | 3.994767 | 37.36375 | 20.62249 | 16.74125 | 1.675045 | 18.94745 |  |  |  | Etapa Ro (1) |  | Etapa Jms (Cl-SCV) (5)
[13 empty] | 1 | Alimentación Rougher | #DIV/0! |  |  | #DIV/0! | [15 empty] | Cu | % | 0.6816875 | 3.21325 | 0.1315 | 3.626231 | 24.03119 | 1.710894 | 1.057777 | 8.33502 | 0.2797268 | 0.4307039 | 0.09374762 | 2.075793 | 0.2852702 |  |  |  | %Cu | 3.21325 | %Cu | 8.33502
[13 empty] | 2 | Concentrado Rougher | #DIV/0! |  |  | #DIV/0! |  |  |  | Balance | Masa, kph | Masa Cu, kph | Masa Fe, kph |  |  | Balance | Masa, kph | Masa Cu, kph | Masa Fe, kph |  |  | Fe | % | 2.35625 | 9.62375 | 1.016875 | 5.450865 | 17.86998 | 4.28513 | 3.879 | 13.30866 | 2.870822 | 3.446924 | 2.161159 | 3.99321 | 3.39863 |  |  |  | Rec Cu | 84.37628 | Rec Cu | 76.1095
[13 empty] | 3 | Relave Rougher | #DIV/0! |  |  | #DIV/0! |  |  | Nodo 1 | 2+3-1 | 0 | 0 | 0 |  | Nodo 1 | [6 empty] | Cp | % | 30 | 0 | 0 | 17.70217 | 27.44606 | 17.24479 | 15.69175 | 17.75008 | 18.60164 | 12.72236 | 10.68791 | 29.25659 | 8.672735 |  |  |  | Masspull | 17.85309 | Masspull | 9.658874
[12 empty] | 1 | 4 | Alimentación 1ra Limpieza | 25.52727 | 3.7 | 13.5 | 0.9445091 | 3.446182 |  | Nodo 2 | 4-2 | 41.96984 | 1.608793 | 2.485887 |  | Nodo 2 | [24 empty] | RE | 4.71367 | RE | 7.879749
[12 empty] | 2 | 5 | Concentrado 1ra Limpieza | 2.003 | 23.77 | 16.8 | 0.4761131 | 0.336504 |  | Nodo 3 | 5+6-4 | 0 | 0 | 0 |  | Nodo 3 | 13+12-4 | #VALUE! | 0 | #VALUE! | [7 empty] | 56.86761
[12 empty] | 3 | 6 | Relave 1ra Limpíeza | 22.68514 | 1.62 | 4.33 | 0.3674993 | 0.9822667 |  | Nodo 4 | 7-6-10 | 0 | 2.775558e-16 | 0 |  | Nodo 4 | 5+6-13 | #VALUE! | 0 | #VALUE! | [20 empty] | Etapa Cl (3) |  | Etapa SCV (6)
[12 empty] | 4 | 7 | Alimentación Scavenger | 41.064 | 1.08 | 4.91 | 0.4434912 | 2.0162424 |  | Nodo 5 | 13+12-7 | 0 | 0 | 0 |  | Nodo 5 | 7-10-6 | #VALUE! | 0 | #VALUE! | [20 empty] | %Cu | 24.03119 | %Cu | 0.4307039
[12 empty] | 5 | 8 | Concentrado Scavenger | 24.612 | 0.42 | 4.53 | 0.1033704 | 1.1149236 |  | Nodo 6 | 8+11-13 | 0 | 0 | 0 |  | Nodo 6 | 8+11-7 | #VALUE! | 0 | #VALUE! | [20 empty] | Rec Cu | 56.86761 | Rec Cu | 84.98367
[12 empty] | 6 | 9 | Concentrado Cleaner Scavenger | 1.607368 | 2.06 | 3.81 | 0.03311179 | 0.06124074 |  | Nodo 7 | 9+10-8 | 0 | 0 | 0 |  | Nodo 7 | 9+10-8 | #VALUE! | 0 | #VALUE! | [20 empty] | Masspull | 8.581143 | Masspull | 55.19386
[12 empty] | 7 | 10 | Relave Cleaner Scavenger | 18.232 | 0.28 | 2.65 | 0.0510496 | 0.483148 |  | Nodo 8 | 5+12+9+11-4 | 0 | 0 | 0 |  | Nodo 8 | 5+12+9+11-4 | 2.482573 | -5.418117 | -64.03127 | [20 empty] | RE | 6.627045 | RE | 1.539731
[12 empty] | 8 | 11 | Relave Scavenger | 18.27692 | 0.093 | 1.87 | 0.01699754 | 0.3417785
[12 empty] | 9 | 12 | Concentrado Celda Jameson | 4.273714 | 8.59 | 11.7 | 0.3671121 | 0.5000246 | [32 empty] | Global |  | Etapa Cl SCV (7)
[12 empty] | 10 | 13 | Relave Celda Jameson | 32.34764 | 0.3 | 4.23 | 0.09704291 | 1.368305 | [14 empty] | sii | [17 empty] | %Cu | 10.75703 | %Cu | 2.075793
[52 empty] | Rec Cu Cl | 98.32006 | Rec Cu | 39.14629
[52 empty] | Masspull | 33.6995 | Masspull | 8.122418
[52 empty] | RE | 2.917553 | RE | 4.819537
[13 empty] | Datos ajustados | Datos ajustados | [37 empty] | Rec Global | 82.95881
|  | Masa Humeda, gr | Masa Seca, gr |  |  |  | Cp, % | Aforo (min) | Aforo (s) | Aforo (s) | Flujo Másico, kg/h |  |  |  | Masa, kph | Ley, % | Ley Fe, % | Masa Cu, kph | Masa Fe, kph | [5 empty] | Etapa Ro (1) |  |  | Etapa Jms (Cl-SCV) (5)
1 | Alimentación Rougher | [8 empty] | 0 | #DIV/0! |  | 1 | Alimentación Rougher |  |  |  | 0 | [6 empty] | %Cu | 3.21325 |  | %Cu | 8.803767
2 | Concentrado Rougher | [8 empty] | 0 | #DIV/0! |  | 2 | Concentrado Rougher |  |  |  | 0 | [6 empty] | Rec Cu | 84.37628 |  | Rec Cu | 79.06906
3 | Relave Rougher |  |  | agua | [5 empty] | 0 | #DIV/0! |  | 3 | Relave Rougher |  |  |  | 0 | [6 empty] | Masspull | 17.85309 |  | Masspull | 10.82623
4 | Alimentación 1ra Limpieza | 2131.2 | 390 | 1741.2 |  |  | 18.29955 | 0 | 55 | 55 | 25.52727 |  | 4 | Alimentación 1ra Limpieza | 41.96984 | 3.833211 | 5.923031 | 1.608793 | 2.485887 |  | Rec Cleaner | 98.52631 |  |  | RE | 4.71367 |  | RE | 7.303471
5 | Concentrado 1ra Limpieza | 756.4 | 200.3 | 556.1 |  |  | 26.4807 | 6 | 0 | 360 | 2.003 |  | 5 | Concentrado 1ra Limpieza | 3.4051 | 26.147 | 21 | 0.890331497 | 0.715071 |  | Mass Pull | 32.50917 | 10.82623
6 | Relave 1ra Limpíeza | 2532.3 | 441.1 | 2091.2 |  |  | 17.41895 | 1 | 10 | 70 | 22.68514 |  | 6 | Relave 1ra Limpíeza | 38.56474 | 1.863 | 4.591799 | 0.7184612 | 1.770816 |  | RE | 3.030724 |  |  | Etapa Cl (3) |  |  | Etapa SCV (6)
7 | Alimentación Scavenger | 4387.9 | 684.4 | 3703.5 |  |  | 15.59744 | 1 | 0 | 60 | 41.064 |  | 7 | Alimentación Scavenger | 67.10844 | 1.205422 | 4.104023 | 0.8089401 | 2.754146 |  | Ley Conc Final | 11.6174 |  |  | %Cu | 26.147 |  | %Cu | 0.462
8 | Concentrado Scavenger | 2768.1 | 410.2 | 2357.9 |  |  | 14.81883 | 1 | 0 | 60 | 24.612 |  | 8 | Concentrado Scavenger | 31.51733 | 0.462 | 3.569305 | 0.1456101 | 1.12495 |  | RE | 3.030724 |  |  | Rec Cu | 55.34159 |  | Rec Cu | 85.9976
9 | Concentrado Cleaner Scavenger | 895.8 | 254.5 | 641.3 |  |  | 28.41036 | 9 | 30 | 570 | 1.607368 |  | 9 | Concentrado Cleaner Scavenger | 2.973632 | 1.854 | 4.7625 | 0.05513113 | 0.1416192 | [5 empty] | Masspull | 8.113206 |  | Masspull | 52.66658
10 | Relave Cleaner Scavenger | 5443.9 | 455.8 | 4988.1 |  |  | 8.372674 | 1 | 30 | 90 | 18.232 |  | 10 | Relave Cleaner Scavenger | 28.5437 | 0.3169839 | 3.445 | 0.09047894 | 0.9833304 |  | Rec Jameson | 79.06906 |  |  | RE | 6.821174 |  | RE | 1.632868
11 | Relave Scavenger | 5711.8 | 660 | 5051.8 |  |  | 11.55503 | 2 | 10 | 130 | 18.27692 |  | 11 | Relave Scavenger | 28.3258 | 0.0837 | 2.1505 | 0.02370869 | 0.6091463 |  | Rec 1° Cl | 55.34159
12 | Concentrado Celda Jameson | 1329.1 | 249.3 | 1079.8 |  |  | 18.75705 | 3 | 30 | 210 | 4.273714 |  | 12 | Concentrado Celda Jameson | 7.265314 | 8.803767 | 14.04 | 0.6396213 | 1.02005 |  | Rec Scv | 85.9976 |  |  | Global |  |  | Etapa Cl SCV (7) | [5 empty] | REC | MASA
13 | Relave Celda Jameson | 2992.1 | 494.2 | 2497.9 |  |  | 16.51683 | 0 | 55 | 55 | 32.34764 |  | 13 | Relave Celda Jameson | 59.84313 | 0.2829377 | 2.897736 | 0.1693188 | 1.734096 |  | Rec Cl-Scv | 37.86217 |  |  | %Cu | 11.6174 |  | %Cu | 1.854 |  |  |  | Nodo 3 | 56.86761 | 8.581143
[25 empty] | Rec Cu | 98.52631 |  | Rec Cu | 37.86217 |  |  |  | Nodo 4
|  | Masa Humeda, gr | Masa Seca, gr | Masa Seca Bal gr | Masa Humeda Bal gr | Cp Bal | Cp, % | Aforo (min) | Aforo (s) | Aforo (s) | Flujo Másico, kg/h | [13 empty] | Masspull | 32.50917 |  | Masspull | 9.434909 |  |  |  | Nodo 5 | 76.1095 | 9.658874
1 | Alimentación Rougher | [8 empty] | 0 | #DIV/0! | [9 empty] | Masspull Jms | 10.82623 |  |  | RE | 3.030724 |  | RE | 4.012987 |  |  |  | Nodo 6 | 84.98367 | 55.19386
2 | Concentrado Rougher | [8 empty] | 0 | #DIV/0! |  | Tolerancias | [12 empty] | 83.13283 | [6 empty] | Nodo 7 | 39.14629 | 8.122418
3 | Relave Rougher | [8 empty] | 0 | #DIV/0! |  |  |  | Masa, % | Ley Cu, % | Ley Fe, %
4 | Alimentación 1ra Limpieza | 2131.2 | 390 | 374.5303 | 2115.73 | 17.70217 | 18.29955 | 0 | 55 | 55 | 25.52727 | 24.51471 | 1 | Alimentación Rougher | #DIV/0! | #DIV/0! | #DIV/0!
5 | Concentrado 1ra Limpieza | 756.4 | 200.3 | 210.3642 | 766.4642 | 27.44606 | 26.4807 | 6 | 0 | 360 | 2.003 | 2.103642 | 2 | Concentrado Rougher | #DIV/0! | #DIV/0! | #DIV/0!
6 | Relave 1ra Limpíeza | 2532.3 | 441.1 | 435.7707 | 2526.971 | 17.24479 | 17.41895 | 1 | 10 | 70 | 22.68514 | 22.41107 | 3 | Relave Rougher | #DIV/0! | #DIV/0! | #DIV/0! | [6 empty] | 1 | 2 | 3 | 4 | 5 | 6 | 7 | 8 | 9 | 10 | 11
7 | Alimentación Scavenger | 4387.9 | 684.4 | 689.3086 | 4392.809 | 15.69175 | 15.59744 | 1 | 0 | 60 | 41.064 | 41.35851 | 4 | Alimentación 1ra Limpieza | 64.41178 | 3.600299 | 56.1257 | [6 empty] | 4 | 5 | 6 | 7 | 8 | 9 | 10 | 11 | 12 | 13
8 | Concentrado Scavenger | 2768.1 | 410.2 | 343.7082 | 2701.608 | 12.72236 | 14.81883 | 1 | 0 | 60 | 24.612 | 20.62249 | 5 | Concentrado 1ra Limpieza | 70 | 10 | 25 | [5 empty] | Nodo 3 | 1 | -1 | -1 | 0 | 0 | 0 | 0 | 0 | 0 | 0
9 | Concentrado Cleaner Scavenger | 895.8 | 254.5 | 265.2155 | 906.5155 | 29.25659 | 28.41036 | 9 | 30 | 570 | 1.607368 | 1.675045 | 6 | Relave 1ra Limpíeza | 70 | 15 | 6.046173 | [5 empty] | Nodo 4 | 0 | 0 | 1 | -1 | 0 | 0 | 1 | 0 | 0 | 0
10 | Relave Cleaner Scavenger | 5443.9 | 455.8 | 473.6862 | 5461.786 | 8.672735 | 8.372674 | 1 | 30 | 90 | 18.232 | 18.94745 | 7 | Alimentación Scavenger | 63.42402 | 11.61317 | 16.41501 | [5 empty] | Nodo 5 | 0 | 0 | 0 | 1 | 0 | 0 | 0 | 0 | -1 | -1
11 | Relave Scavenger | 5711.8 | 660 | 604.5453 | 5656.345 | 10.68791 | 11.55503 | 2 | 10 | 130 | 18.27692 | 16.74125 | 8 | Concentrado Scavenger | 28.05676 | 10 | 21.2074 | [5 empty] | Nodo 6 | 0 | 0 | 0 | 0 | -1 | 0 | 0 | -1 | 0 | 1
12 | Concentrado Celda Jameson | 1329.1 | 249.3 | 233.0281 | 1312.828 | 17.75008 | 18.75705 | 3 | 30 | 210 | 4.273714 | 3.994767 | 9 | Concentrado Cleaner Scavenger | 85 | 10 | 25 | [5 empty] | Nodo 7 | 0 | 0 | 0 | 0 | 1 | -1 | -1 | 0 | 0 | 0
13 | Relave Celda Jameson | 2992.1 | 494.2 | 570.835 | 3068.735 | 18.60164 | 16.51683 | 0 | 55 | 55 | 32.34764 | 37.36375 | 10 | Relave Cleaner Scavenger | 56.55824 | 13.20854 | 30 | [5 empty] | Nodo 8
[13 empty] | 11 | Relave Scavenger | 54.98121 | 10 | 15 | [6 empty] | 1 | -1 | 0 | 0 | 0 | -1 | 0 | -1 | -1 | 0
[13 empty] | 12 | Concentrado Celda Jameson | 70 | 2.488556 | 20
[13 empty] | 13 | Relave Celda Jameson | 85 | 5.687439 | 31.4956
[23 empty] | Desbalace Masa | -2.482573
[23 empty] | Desbalace CuF | 5.418117
[13 empty] | Tolerancias máximas | [9 empty] | Desbalace FeF | 64.03127
[15 empty] | Masa, % | Ley Cu, % | Ley Fe, %
[13 empty] | 1 | Alimentación Rougher | 30 | 5 | 10 | [6 empty] | Alimentación 1ra Limpieza | Concentrado 1ra Limpieza | Relave 1ra Limpíeza | Alimentación Scavenger | Concentrado Scavenger | Concentrado Cleaner Scavenger | Relave Cleaner Scavenger | Relave Scavenger | Concentrado Celda Jameson | Relave Celda Jameson
[13 empty] | 2 | Concentrado Rougher | 30 | 5 | 10 | [6 empty] | 4 | 5 | 6 | 7 | 8 | 9 | 10 | 11 | 12 | 13 | [17 empty] | 1.709048
[13 empty] | 3 | Relave Rougher | 30 | 5 | 10 | [5 empty] | FO Ley Cu | 0.00493549 | 0.001535306 | 3.418823 | 0.000142312 | 0.09490341 | 0.007504312 | 0.1685662 | 0.008250676 | 3.752884 | 1.533546
[13 empty] | 4 | Alimentación 1ra Limpieza | 70 | 10 | 35 | [5 empty] | Tolerancia | 5% | 5% | 5% | 5% | 5% | 5% | 5% | 5% | 5% | 5% | [11 empty] | Masa, kph | Ley, % | Ley Fe, % | Masa Cu, kph | Masa Fe, kph
|  | Capacidad Levante | Q alimentacion (L/h) |  |  |  | Q relave (L/h) | Bias |  |  |  |  | 5 | Concentrado 1ra Limpieza | 70 | 10 | 25 | [5 empty] | Medido | 3.7 | 23.77 | 1.62 | 1.08 | 0.42 | 2.06 | 0.28 | 0.093 | 8.59 | 0.3 | [9 empty] | 1 | Alimentación Rougher |  |  |  | 0
| 1° Cleaner | 0.2470607 | 120.0474 |  |  |  | 112.9487 | -0.02432207 |  |  |  |  | 6 | Relave 1ra Limpíeza | 70 | 15 | 25 | [5 empty] | Ajustado | 3.687003 | 23.81657 | 1.769769 | 1.080644 | 0.4264693 | 2.068923 | 0.285748 | 0.09342237 | 7.757957 | 0.2814245 | [9 empty] | 2 | Concentrado Rougher |  |  |  | 0
| Cl-Scv | 0.3524647 | 147.334 |  |  |  | 203.865 | 0.3443372 |  |  |  |  | 7 | Alimentación Scavenger | 85 | 30 | 30 | [5 empty] | Bal. Masa | 0.8912932 | 0.5006749 | 0.3906184 | 0.4452956 | 0.08859565 | 0.03391837 | 0.05467727 | 0.01497321 | 0.3417268 | 0.1035689 | [9 empty] | 3 | Relave Rougher |  |  |  | 0
[13 empty] | 8 | Concentrado Scavenger | 70 | 10 | 25 | [25 empty] | 4 | Alimentación 1ra Limpieza | 24.17392 | 3.687003 | 5.626908 | 0.8912932 | 1.360244 |  | Rec Cleaner | 98.32006
[13 empty] | 9 | Concentrado Cleaner Scavenger | 85 | 10 | 25 | [25 empty] | 5 | Concentrado 1ra Limpieza | 2.102212 | 23.81657 | 17.8601 | 0.5006749 | 0.3754572 |  | Mass Pull | 33.6995
[13 empty] | 10 | Relave Cleaner Scavenger | 85 | 20 | 30 | [5 empty] | FO Ley Fe | 136.0452 | 1.592695 | 0.3703951 | 14.7317 | 23.00615 | 0.7727697 | 31.85718 | 7.231248 | 6.207346 | 41.48314 | [9 empty] | 6 | Relave 1ra Limpíeza | 22.07171 | 1.769769 | 4.461762 | 0.3906184 | 0.9847871 |  | RE | 2.917553
[13 empty] | 11 | Relave Scavenger | 70 | 10 | 15 | [5 empty] | Tolerancia | 5% | 5% | 5% | 5% | 5% | 5% | 5% | 5% | 5% | 5% | [9 empty] | 7 | Alimentación Scavenger | 41.2065 | 1.080644 | 3.967724 | 0.4452956 | 1.63496 |  | Ley Conc Final | 10.75703
[13 empty] | 12 | Concentrado Celda Jameson | 70 | 10 | 20 | [5 empty] | Medido | 13.5 | 16.8 | 4.33 | 4.91 | 4.53 | 3.81 | 2.65 | 1.87 | 11.7 | 4.23 | [9 empty] | 8 | Concentrado Scavenger | 20.77421 | 0.4264693 | 3.443599 | 0.08859565 | 0.7153805 |  | RE | 2.917553
[13 empty] | 13 | Relave Celda Jameson | 85 | 20 | 30 | [5 empty] | Ajustado | 5.626908 | 17.8601 | 4.461762 | 3.967724 | 3.443599 | 3.977463 | 3.397859 | 2.121431 | 13.1575 | 2.867783 | [9 empty] | 9 | Concentrado Cleaner Scavenger | 1.639422 | 2.068923 | 3.977463 | 0.03391837 | 0.06520741
[23 empty] | Bal. Masa | 1.360244 | 0.3754572 | 0.9847871 | 1.63496 | 0.7153805 | 0.06520741 | 0.6501731 | 0.3400108 | 0.5795689 | 1.055391 | [9 empty] | 10 | Relave Cleaner Scavenger | 19.13479 | 0.285748 | 3.397859 | 0.05467727 | 0.6501731 |  | Rec Jameson | 76.74155
[14 empty] | mover muy poco | [28 empty] | 11 | Relave Scavenger | 16.02743 | 0.09342237 | 2.121431 | 0.01497321 | 0.3400108 |  | Rec 1° Cl | 56.17398
[14 empty] | mover poquito | [8 empty] | Bal. Masa | 1.124276 | 0.9813636 | 0.2924917 | 0.00481676 | 9.725863 | 0.1590687 | 0.9807644 | 6.059305 | 0.3766391 | 7.58362 | [9 empty] | 12 | Concentrado Celda Jameson | 4.404855 | 7.757957 | 13.1575 | 0.3417268 | 0.5795689 |  | Rec Scv | 85.54275
[23 empty] | Tolerancia | 5% | 5% | 5% | 5% | 5% | 5% | 5% | 5% | 5% | 5% | [9 empty] | 13 | Relave Celda Jameson | 36.80164 | 0.2814245 | 2.867783 | 0.1035689 | 1.055391 |  | Rec Cl-Scv | 38.28447
[23 empty] | Medido | 25.52727 | 2.003 | 22.68514 | 41.064 | 24.612 | 1.607368 | 18.232 | 18.27692 | 4.273714 | 32.34764
[23 empty] | Ajustado | 24.17392 | 2.102212 | 22.07171 | 41.2065 | 20.77421 | 1.639422 | 19.13479 | 16.02743 | 4.404855 | 36.80164
[51 empty] | Masspull Jms | 10.68971
[45 empty] | Masa, kph Empirica | Ley, % Empirica | Ley Fe, % Empirica | Masa Cu, kph | Masa Fe, kph
[23 empty] | Ley Cu | 8.991091 | [18 empty] | 1 | Alimentación Rougher |  |  |  | 0
[23 empty] | Ley Fe | 263.2978 | [18 empty] | 2 | Concentrado Rougher |  |  |  | 0
[23 empty] | Masa | 27.28821 | [18 empty] | 3 | Relave Rougher |  |  |  | 0
[23 empty] | F0 | 299.5771 | [18 empty] | 4 | Alimentación 1ra Limpieza | 41.96984 | 3.833211 | 5.923031 | 1.608793 | 2.485887 | 1 | Rec Cleaner | 98.52631
[43 empty] | 5 | Concentrado 1ra Limpieza | 3.4051 | 26.147 | 21 | 0.890331497 | 0.715071 | 2 | Mass Pull | 32.50917
[43 empty] | 6 | Relave 1ra Limpíeza | 38.56474 | 1.863 | 4.591799 | 0.7184612 | 1.770816 | 3 | RE | 3.030724
[23 empty] | Cobre Total | Hierro Total | Masa |  |  | Balance Cu | Balance Fe | Balance Masa | [12 empty] | 7 | Alimentación Scavenger | 67.10844 | 1.205422 | 4.104023 | 0.8089401 | 2.754146 | 4 | Ley Conc Final | 11.6174
[23 empty] | 0.8912932 | 1.360244 | 24.17392 |  |  | 2.841084e-10 | -9.56889e-11 | 2.424372e-11 | [12 empty] | 8 | Concentrado Scavenger | 31.51733 | 0.462 | 3.569305 | 0.1456101 | 1.12495 | 5 | RE | 3.030724
[23 empty] | 0.5006749 | 0.3754572 | 2.102212 |  |  | 2.810176e-11 | 1.837962e-10 | -1.114842e-11 | [12 empty] | 9 | Concentrado Cleaner Scavenger | 2.973632 | 1.854 | 4.7625 | 0.05513113 | 0.1416192 | 6
[23 empty] | 0.3906184 | 0.9847871 | 22.07171 |  |  | -5.733913e-10 | -1.102403e-10 | -1.648459e-11 | [12 empty] | 10 | Relave Cleaner Scavenger | 28.5437 | 0.3169839 | 3.445 | 0.09047894 | 0.9833304 | 7 | Rec Jameson | 79.06906
[23 empty] | 0.4452956 | 1.63496 | 41.2065 |  |  | -4.138322e-11 | 4.969354e-10 | 1.763567e-11 | [12 empty] | 11 | Relave Scavenger | 28.3258 | 0.0837 | 2.1505 | 0.02370869 | 0.6091463 | 8 | Rec 1° Cl | 55.34159
[23 empty] | 0.08859565 | 0.7153805 | 20.77421 |  |  | 1.667143e-11 | 2.020162e-12 | -1.580958e-12 | [12 empty] | 12 | Concentrado Celda Jameson | 7.265314 | 8.803767 | 14.04 | 0.6396213 | 1.02005 | 9 | Rec Scv | 85.9976 | 52.66658
[23 empty] | 0.03391837 | 0.06520741 | 1.639422 | [17 empty] | 13 | Relave Celda Jameson | 59.84313 | 0.2829377 | 2.897736 | 0.1693188 | 1.734096 | 10 | Rec Cl-Scv | 37.86217
[23 empty] | 0.05467727 | 0.6501731 | 19.13479
[23 empty] | 0.01497321 | 0.3400108 | 16.02743
[23 empty] | 0.3417268 | 0.5795689 | 4.404855 | [18 empty] | DEFINICION DE SPLIT FACTOR | [6 empty] | Masspull Jms | 10.82623
[23 empty] | 0.1035689 | 1.055391 | 36.80164 | [19 empty] | REC | MASA
[44 empty] | Nodo 3 | 0.5617398 | 0.086962 | 55.34159
Nodo 4
[44 empty] | Nodo 5 | 0.7674155 | 0.1068971 | 79.06906
[24 empty] | Masa, kph | Ley Cu, % | Ley Fe, % | Masa Cu, kph | Masa Fe, kph | [15 empty] | Nodo 6 | 0.8554275 | 0.5644914 | 85.9976
[23 empty] | Alimentación Rougher | #DIV/0! |  |  | #DIV/0! | [16 empty] | Nodo 7 | 0.3828447 | 0.07891621 | 37.86217
[23 empty] | Concentrado Rougher | #DIV/0! |  |  | #DIV/0!
[23 empty] | Relave Rougher | #DIV/0! |  |  | #DIV/0! | [18 empty] | MASA | REC
[23 empty] | Alimentación 1ra Limpieza | 25.52727 | 3.7 | 13.5 | 0.9445091 | 3.446182 | 0.2901762 | 0.2 |  | 0.2 | [11 empty] | Nodo 3 |  | 0.08581143 | 0.5686761
[23 empty] | Concentrado 1ra Limpieza | 2.003 | 23.77 | 16.8 | 0.4761131 | 0.336504 | 2.971733 | 2.048226 |  | 2.048226 | [11 empty] | Nodo 4
[23 empty] | Relave 1ra Limpíeza | 22.68514 | 1.62 | 4.33 | 0.3674993 | 0.9822667 | 1.018053 | 0.7016795 |  | 0.7016795 | [11 empty] | Nodo 5 |  | 0.09658874 | 0.761095
[23 empty] | Alimentación Scavenger | 41.064 | 1.08 | 4.91 | 0.4434912 | 2.0162424 | 0.4959721 | 0.341842 |  | 0.341842 | [11 empty] | Nodo 6 |  | 0.5519386 | 0.8498367
[23 empty] | Concentrado Scavenger | 24.612 | 0.42 | 4.53 | 0.1033704 | 1.1149236 | 0.8969224 | 0.6181916 |  | 0.6181916 | [11 empty] | Nodo 7 |  | 0.08122418 | 0.3914629
[23 empty] | Concentrado Cleaner Scavenger | 1.607368 | 2.06 | 3.81 | 0.03311179 | 0.06124074 | 16.329 | 11.25454 |  | 11.25454
[23 empty] | Relave Cleaner Scavenger | 18.232 | 0.28 | 2.65 | 0.0510496 | 0.483148 | 2.069759 | 1.426553 |  | 1.426553
[23 empty] | Relave Scavenger | 18.27692 | 0.093 | 1.87 | 0.01699754 | 0.3417785 | 2.925872 | 2.016617 |  | 2.016617
[23 empty] | Concentrado Celda Jameson | 4.273714 | 8.59 | 11.7 | 0.3671121 | 0.5000246 | 1.999902 | 1.378405 |  | 1.378405
[23 empty] | Relave Celda Jameson | 32.34764 | 0.3 | 4.23 | 0.09704291 | 1.368305 | 0.7308312 | 0.5037154 |  | 0.5037154
Note on AA83: Ignacio Rojas:
1
2
3
4
5
6
7
8
9
10
11
12
13
1
2
3
4
5
6
7
1
2
3
4
5
6
7
8
9
10
11
12
13
1
2
3
4
5
6
7

## 23. Balance Pre-Cl (2)
[17 empty] | Objetivo | 14.70368 | [10 empty] | Flujo | Unidades | 1. Alim Ro | 2. Cons Ro | 3. Rel Ro | 4. Alim 1°CL | 5. Conc 1°CL | 6. Rel 1°CL | 7. Alim SCV | 8.Conc SCV | 9.Conc CL SCV | 10. Rel CL SCV | 11. Rel SCV | 12. Conc JMS | 13. Rel JMS
[29 empty] | Masa Seca | kg/h | 0 | 0 | 0 | 13.47326 | 0.0774522 | 12.2841 | 24.12948 | 12.21 | 0.3646202 | 11.84538 | 11.91948 | 1.111715 | 12.36155
[10 empty] | Datos medidos | Datos medidos | [17 empty] | Cu | % | 0.6816875 | 3.21325 | 0.1315 | 3.168 | 19.62 | 1.016 | 1.448 | 2.709258 | 29.1295 | 1.896 | 0.156 | 26.38521 | 1.08
[12 empty] | Masa, kph | Ley Cu, % | Ley Fe, % | Masa Cu, kph | Masa Fe, kph | [12 empty] | Fe | % | 2.35625 | 9.62375 | 1.016875 | 5.9585 | 21.08897 | 3.859 | 4.474424 | 5.705183 | 24.955 | 5.112642 | 2.99 | 28.10318 | 3.966956
[10 empty] | 1 | Alimentación Rougher | #DIV/0! |  |  | #DIV/0! | [13 empty] | Cp | % | 30 | 0 | 0 | 17.63156 | 18.68035 | 9.583829 | 15.67921 | 9.263363 | 24.10677 | 8.208897 | 12.31797 | 32.73165 | 15.08785
[10 empty] | 2 | Concentrado Rougher | #DIV/0! |  |  | #DIV/0! |  |  |  | Balance | Masa, kph | Masa Cu, kph | Masa Fe, kph |  |  | Balance | Masa, kph | Masa Cu, kph | Masa Fe, kph
[10 empty] | 3 | Relave Rougher | #DIV/0! |  |  | #DIV/0! |  |  | Nodo 1 | 2+3-1 | 0 | 0 | 0 |  | Nodo 1
[10 empty] | 4 | Alimentación 1ra Limpieza | 31.66971 | 2.64 | 7.01 | 0.8360805 | 2.220047 |  | Nodo 2 | 4-2 | 13.47326 | 0.426833 | 0.8028045 |  | Nodo 2
[10 empty] | 5 | Concentrado 1ra Limpieza | 0.774522 | 26.16 | 24.5 | 0.202615 | 0.1897579 |  | Nodo 3 | 13+12-4 | -6.128431e-12 | -9.832248e-09 | 1.139433e-11 |  | Nodo 3 | 13+12-4 | #REF! | 0 | #VALUE!
[10 empty] | 6 | Relave 1ra Limpíeza | 12.80118 | 1.27 | 4.54 | 0.1625749 | 0.5811734 |  | Nodo 4 | 5+6-13 | 0 | 0.006497816 | 7.890355e-12 |  | Nodo 4 | 5+6-13 | #VALUE! | 0 | #VALUE!
[10 empty] | 7 | Alimentación Scavenger | 30.0672 | 1.81 | 6.28 | 0.54421632 | 1.88822016 |  | Nodo 5 | 7-10-6 | 0 | 0 | -9.995476e-09 |  | Nodo 5 | 7-10-6 | #VALUE! | 0 | #VALUE!
[10 empty] | 8 | Concentrado Scavenger | 6.6 | 2.27 | 5.77 | 0.14982 | 0.38082 |  | Nodo 6 | 8+11-7 | 0 | 0 | -0.02665997 |  | Nodo 6 | 8+11-7 | #VALUE! | 0 | #VALUE!
[10 empty] | 9 | Concentrado Cleaner Scavenger | 0.7378723 | 25.33 | 21.7 | 0.1869031 | 0.1601183 |  | Nodo 7 | 9+10-8 | 0 | 0 | 2.486437e-09 |  | Nodo 7 | 9+10-8 | #VALUE! | 0 | #VALUE!
[10 empty] | 10 | Relave Cleaner Scavenger | 6.75 | 2.6 | 5.12 | 0.1755 | 0.3456 |  | Nodo 8 | 5+12+9+11-4 | -6.142642e-12 | 0.006497806 | -0.02665998 |  | Nodo 8 | 5+12+9+11-4 | -42.91094 | 199.0103 | 5.611838
[10 empty] | 11 | Relave Scavenger | 9.767547 | 0.22 | 2.6 | 0.0214886 | 0.2539562
[10 empty] | 12 | Concentrado Celda Jameson | 6.8 | 30.72 | 25.6 | 2.08896 | 1.7408
[10 empty] | 13 | Relave Celda Jameson | 16.53488 | 0.9 | 5.64 | 0.148814 | 0.9325674
[10 empty] | Datos ajustados | Datos ajustados
|  | Masa Humeda, gr | Masa Seca, gr | Cp, % | Aforo (min) | Aforo (s) | Aforo (s) | Flujo Másico, kg/h | Flujo volumétrico |  |  | Masa, kph | Ley, % | Ley Fe, % | Masa Cu, kph | Masa Fe, kph | [5 empty] | Etapa Ro (1) |  |  | Etapa SCV (6)
1 | Alimentación Rougher | [5 empty] | 0 | #DIV/0! |  | 1 | Alimentación Rougher |  |  |  | 0 | [6 empty] | %Cu | 3.21325 |  | %Cu | 2.709258
2 | Concentrado Rougher | [5 empty] | 0 | #DIV/0! |  | 2 | Concentrado Rougher |  |  |  | 0 | [6 empty] | Rec Cu | 84.37628 |  | Rec Cu | 94.67812
3 | Relave Rougher | [5 empty] | 0 | #DIV/0! |  | 3 | Relave Rougher |  |  |  | 0 | [6 empty] | Masspull | 17.85309 |  | Masspull | 50.60201
4 | Alimentación 1ra Limpieza | 1746.3 | 307.9 | 17.63156 | 0 | 35 | 35 | 31.66971 | 179.6194 | 4 | Alimentación 1ra Limpieza | 13.47326 | 3.168 | 5.9585 | 0.426833 | 0.8028045 |  | Rec Cleaner | 97.16597 |  |  | RE | 4.71367 |  | RE | 1.871035
5 | Concentrado 1ra Limpieza | 2144.5 | 400.6 | 18.68035 | 31 | 2 | 1862 | 0.774522 | 4.146187 | 5 | Concentrado 1ra Limpieza | 0.0774522 | 19.62 | 21.08897 | 0.01519612 | 0.01633387 |  | Mass Pull | 11.53237
6 | Relave 1ra Limpíeza | 1261.5 | 120.9 | 9.583829 | 0 | 34 | 34 | 12.80118 | 133.5706 | 6 | Relave 1ra Limpíeza | 12.2841 | 1.016 | 3.859 | 0.1248064 | 0.4740433 |  | RE | 8.425496 |  |  | Etapa Jms (Cl) (3) |  |  | Etapa Cl SCV (7)
7 | Alimentación Scavenger | 1331.7 | 208.8 | 15.67921 | 0 | 25 | 25 | 30.0672 | 191.7648 | 7 | Alimentación Scavenger | 24.12948 | 1.448 | 4.474424 | 0.3493948 | 1.079655 |  | Ley Conc Final | 26.69197 |  |  | %Cu | 26.38521 |  | %Cu | 29.1295
8 | Concentrado Scavenger | 1128.1 | 104.5 | 9.263363 | 0 | 57 | 57 | 6.6 | 71.24842 | 8 | Concentrado Scavenger | 12.21 | 2.709258 | 5.705183 | 0.3308004 | 0.6966028 |  | RE | 8.425496 |  |  | Rec Cu | 68.72202 |  | Rec Cu | 32.10759
9 | Concentrado Cleaner Scavenger | 2157.9 | 520.2 | 24.10677 | 42 | 18 | 2538 | 0.7378723 | 3.060851 | 9 | Concentrado Cleaner Scavenger | 0.3646202 | 29.1295 | 24.955 | 0.106212 | 0.09099098 | [5 empty] | Masspull | 8.251266 |  | Masspull | 2.986243
10 | Relave Cleaner Scavenger | 1279.1 | 105 | 8.208897 | 0 | 56 | 56 | 6.75 | 82.22786 | 10 | Relave Cleaner Scavenger | 11.84538 | 1.896 | 5.112642 | 0.2245884 | 0.6056118 |  | Rec Jameson | 68.72202 |  |  | RE | 8.328664 |  | RE | 10.75184
11 | Relave Scavenger | 1167.4 | 143.8 | 12.31797 | 0 | 53 | 53 | 9.767547 | 79.29509 | 11 | Relave Scavenger | 11.91948 | 0.156 | 2.99 | 0.01859438 | 0.3563924 |  | Rec 1° Cl | 11.38246
12 | Concentrado Celda Jameson | 1246.5 | 408 | 32.73165 | 3 | 36 | 216 | 6.8 | 20.775 | 12 | Concentrado Celda Jameson | 1.111715 | 26.38521 | 28.10318 | 0.2933283 | 0.3124273 |  | Rec Scv | 94.67812 |  |  | Etapa Cl (4) |  |  | Global
13 | Relave Celda Jameson | 1309 | 197.5 | 15.08785 | 0 | 43 | 43 | 16.53488 | 109.5907 | 13 | Relave Celda Jameson | 12.36155 | 1.08 | 3.966956 | 0.1335047 | 0.4903772 |  | Rec Cl-Scv | 32.10759 |  |  | %Cu | 19.62 |  | %Cu | 26.69197
[22 empty] | Rec Cu | 11.38246 |  | Rec Cu | 97.16597
[18 empty] | Mass Pull Jms | 8.251266 |  |  | Masspull | 0.6265574 |  | Masspull | 11.53237
[10 empty] | Tolerancias | [11 empty] | RE | 18.16667 |  | RE | 8.425496
[12 empty] | Masa, % | Ley Cu, % | Ley Fe, %
[10 empty] | 1 | Alimentación Rougher | #DIV/0! | #DIV/0! | #DIV/0!
[10 empty] | 2 | Concentrado Rougher | #DIV/0! | #DIV/0! | #DIV/0!
[10 empty] | 3 | Relave Rougher | #DIV/0! | #DIV/0! | #DIV/0!
[10 empty] | 4 | Alimentación 1ra Limpieza | 57.45694 | 20 | 15
[10 empty] | 5 | Concentrado 1ra Limpieza | 90 | 25 | 13.92256
[10 empty] | 6 | Relave 1ra Limpíeza | 4.039308 | 20 | 15
[10 empty] | 7 | Alimentación Scavenger | 19.74817 | 20 | 28.75121
|  | Capacidad Levante | Q alimentacion (L/h) | Q relave (L/h) | Bias |  |  |  |  | 8 | Concentrado Scavenger | 85 | 19.35059 | 1.123352
| 1° Cleaner | 0.09553367 | 155.4901 | 123.8173 | -0.1085193 |  |  |  |  | 9 | Concentrado Cleaner Scavenger | 50.58492 | 15 | 15
| Cl-Scv | 0.1618011 | 66.21985 | 77.085 | 0.06618101 |  |  |  |  | 10 | Relave Cleaner Scavenger | 75.48711 | 27.07692 | 0.1437174
[10 empty] | 11 | Relave Scavenger | 22.03143 | 29.09091 | 15
[10 empty] | 12 | Concentrado Celda Jameson | 83.65125 | 14.11065 | 9.77806
[10 empty] | 13 | Relave Celda Jameson | 25.23957 | 20 | 29.66391
Tolerancias máximas
[12 empty] | Masa, % | Ley Cu, % | Ley Fe, %
[10 empty] | 1 | Alimentación Rougher | 30 | 5 | 10
[10 empty] | 2 | Concentrado Rougher | 30 | 5 | 10
[10 empty] | 3 | Relave Rougher | 30 | 5 | 10
[10 empty] | 4 | Alimentación 1ra Limpieza | 60 | 20 | 15
[10 empty] | 5 | Concentrado 1ra Limpieza | 90 | 25 | 15
[10 empty] | 6 | Relave 1ra Limpíeza | 30 | 20 | 15
[10 empty] | 7 | Alimentación Scavenger | 30 | 20 | 30
[10 empty] | 8 | Concentrado Scavenger | 85 | 20 | 15
[10 empty] | 9 | Concentrado Cleaner Scavenger | 50 | 15 | 15
[10 empty] | 10 | Relave Cleaner Scavenger | 85 | 20 | 30
[10 empty] | 11 | Relave Scavenger | 30 | 30 | 15
[10 empty] | 12 | Concentrado Celda Jameson | 85 | 15 | 15
[10 empty] | 13 | Relave Celda Jameson | 30 | 20 | 30
1
2
3
4
5
6
7
8
9
10
11
12
13
1
2
3
4
5
6
7

## Hoja1
Proyecto S179
Carpeta | Archivo | Formato | Fecha
General | 20250610_P2025-018_BHP_Estudio_Jameson_Aminpro | pptx | 2025-10-03
| 20250618_SlidesJamesonAminpro_TallerLSEJameson_revP |  | 2025-10-03
| Nota técnica alcance programa Jameson Aminpro | pdf | 2025-10-03
1. Compósito Futuro | Thumbs | db | 2025-10-03
| 20250415__P2025_018_BHP_Protocolo_Generación_Compósito | pdf | 2025-10-03
| 20250703_P2025-018_Lab_Simul_Prel | pptx | 2025-10-03
| 20250529_P2025-018_Comp_1750 gr | xlsx | 2025-10-03
| 20250701_BHP_SKT_Muestra_Futuro |  | 2025-10-03
| 20250701_Pruebas_SKT_Compósito_Global |  | 2025-10-03
| 20250723_Summary_Data |  | 2025-10-03
| 20250529_Comparación_LS2_Lab (1) |  | 2025-10-03
| 20250529_Distr_Granulom_Alim |  | 2025-10-03
| 20250701_Mineralogía_Compósito_REPORTE |  | 2025-10-03
| 202507_Mineralogía_Rel_Cl | XLS | 2025-10-03
| 20250612_Lab_Químico_BHP | xlsx | 2025-10-03
| 20250827_P2025-018 BHP Jameson PCCGTCA-1 (1) |  | 2025-10-03
2. Circuito Rougher | Thumbs | db | 2025-10-03
| 20250822_Concentrado_Rougher_Condición#1 | xlsx | 2025-10-03
| 20250827_Slides_MonthlyMeeting | pptx | 2025-10-03
| 20250901_P. Lab. 28-08-25 | xlsx | 2025-10-03
| 20250829_FRX_Aminpro_PP_Calibrated |  | 2025-10-03
| FRX_Aminpro_SR - ReCalibrada |  | 2025-10-03
| OT-450 Aminpro 34 a 36 |  | 2025-10-03
| Reporte Aminpro (34 al 36) |  | 2025-10-03
| Reporte Aminpro (27, 28, 31 al 33) |  | 2025-10-03
| OT-446 Aminpro 27 y 28 (Envio 10) |  | 2025-10-03
| OT-447 Aminpro 29 y 30 (Envio 11) |  | 2025-10-03
| OT-448 Aminpro 31 a 33 (Envio 12) |  | 2025-10-03
| Reporte Aminpro (29 y 30) |  | 2025-10-03
| Reporte Aminpro (25) |  | 2025-10-03
| OT-445 Aminpro 26 (Envio 9) |  | 2025-10-03
| Reporte Aminpro (26) |  | 2025-10-03
| OT-451 Aminpro 37 a 39 |  | 2025-10-03
| Reporte Aminpro (37 al 39) |  | 2025-10-03
| OT-452 Aminpro 40 a 45 |  | 2025-10-03
| Reporte Aminpro (40 al 45) |  | 2025-10-03
3. Remolienda | 20250822_Concentrado_Rougher_Condición#1 |  | 2025-10-03
| Curva Remolienda Referencia |  | 2025-10-03
| Summary_Regrind_Product_01072024 (1) (2) |  | 2025-10-03
| 20250902_Producto_Remolienda_Conc._Condición_#1 (1) |  | 2025-10-03
| 20251001_Producto_Remolienda_Conc._Condición_#2 |  | 2025-10-03
4. Circuito Cleaner | Thumbs | db | 2025-10-03
| OT-452 Aminpro 40 a 45 | xlsx | 2025-10-03
| Reporte Aminpro (40 al 45) |  | 2025-10-03
| 20250826_Circuito Piloto Cleaner | pptx | 2025-10-03
| MM25-07483 | pdf | 2025-10-03
| MM25-07513 |  | 2025-10-03
| OT-453 Aminpro 46 a 48 | xlsx | 2025-10-03
| Reporte Aminpro (46 al 48) |  | 2025-10-03
| OT-460 Aminpro 49 a 53 |  | 2025-10-03
| Reporte Aminpro (49 al 55) |  | 2025-10-03
| OT-461 Aminpro 54 y 55 |  | 2025-10-03
5. Pruebas Jameson | 20250909_P2025-018 BHP Jameson pruebas de flotación L-150 (1) |  | 2025-10-03
6. Condiciones Operacionales LSL2 | 20250513_Valid_CondExperim | pptx | 2025-10-03
| BHP_ES~1 | XLS | 2025-10-03
| GranulCurve | xlsx | 2025-10-03
| Llenar con Info Laguna Seca 2 (2) |  | 2025-10-03
| 20250529_BHP_Estudio_JamAmin | pptx | 2025-10-03
| E-PLT-~1 | pdf | 2025-10-03
| Jameson Flotation Cell Operatio |  | 2025-10-03
| P-OPE-027 Prueba de flotación SKT |  | 2025-10-03
7. Mineral Actual LSL2 | 20250723_Summary_Data | xlsx | 2025-10-03
| 20250723_BHP_Presentación | pptx | 2025-10-03
| 202507_SKT_Pulpa_fresca_LSL2 | XLS | 2025-10-03
| 202507_Granul_Pulpa_fresca_LSL2 |  | 2025-10-03
| Reporte Aminpro (14 al 16) | xlsm | 2025-10-03
8. Envió Muestras | Planilla Envío Muestras SGS | xlsx | 2025-10-03

## Mine Modal
| PUNTO 1: ALIMENTACION 1° CLEANER TURNO_NOCHE 01-09-25 | PUNTO 2: CONCENTRADO 1° CLEANER TURNO_NOCHE 01-09-25 | PUNTO 5: CONCENTRADO CLNR SCV TURNO_NOCHE 01-09-25 | PUNTO 8: RELAVE SCAVENGER TURNO_NOCHE 01-09-25 | PUNTO 1: ALIMENTACION 1° CLEANER TURNO_DIA 22-09-25 | PUNTO 2: CONCENTRADO 1° CLEANER TURNO_DIA 22-09-25 | PUNTO 5: CONCENTRADO CLNR SCV TURNO_DIA 22-09-25 | PUNTO 8: RELAVE SCAVENGER TURNO_DIA 22-09-25
| Noche 01-09-25 | Noche 01-09-25 | Noche 01-09-25 | Noche 01-09-25 | Dia 22-09-2025 | Dia 22-09-2025 | Dia 22-09-2025 | Dia 22-09-2025
| 1°CL | 1°CL | CLNR SCV | SCV | 1°CL | 1°CL | CLNR SCV | SCV
Grupo Mineral / Sample | Alim 1°CL | Conc 1°CL | Conc CL SCV | Rel SCV | Alim 1°CL | Conc 1°CL | Conc CL SCV | Rel SCV
Cuarzo | 32.701 | 19.277 | 31.974 | 41.654 | 36.625 | 14.367 | 27.215 | 46.584
Muscovita/illita | 35.647 | 23.923 | 30.569 | 42.149 | 36.078 | 15.676 | 30.222 | 35.915
Pirita | 9.165 | 20.436 | 15.359 | 5.656 | 11.035 | 22.995 | 18.552 | 6.457
Calcopirita | 9.592 | 20.968 | 13.023 | 0.284 | 5.457 | 28.271 | 13.759 | 0.087
Plagioclasa | 3.72 | 1.477 | 2.563 | 4.358 | 3.94 | 1.149 | 2.234 | 4.954
Calcosina/digenita | 1.76 | 6.203 | 1.079 | 0 | 0.937 | 6.827 | 1.794 | 0
Arcillas Al | 2.376 | 1.563 | 1.545 | 2.711 | 1.879 | 0.682 | 1.574 | 2.365
Clorita | 1.788 | 1.14 | 1.298 | 1.746 | 1.784 | 0.798 | 1.298 | 1.911
Bornita | 0.789 | 1.95 | 0.497 | 0.013 | 0.269 | 3.645 | 1.03 | 0.037
Covelina | 0.658 | 1.166 | 0.362 | 0.012 | 0.529 | 3.118 | 0.691 | 0.001
Alunita | 0.221 | 0.357 | 0.293 | 0.239 | 0.298 | 0.361 | 0.278 | 0.419
Enargita/Tennantita | 0.312 | 0.502 | 0.332 | 0.014 | 0.113 | 0.606 | 0.207 | 0
Rutilo/anatase | 0.215 | 0.179 | 0.168 | 0.278 | 0.276 | 0.321 | 0.225 | 0.202
Molibdenita | 0.126 | 0.334 | 0.27 | 0.094 | 0.046 | 0.362 | 0.116 | 0.071
Hematita/Magnetita | 0.229 | 0.003 | 0.091 | 0.136 | 0.207 | 0.099 | 0.398 | 0.168
Calcita | 0.269 | 0.048 | 0.09 | 0.229 | 0.079 | 0.033 | 0.052 | 0.248
Biotita/flogopita | 0.085 | 0.083 | 0.148 | 0.106 | 0.14 | 0.138 | 0.041 | 0.19
Ilmenita | 0.078 | 0.029 | 0.057 | 0.025 | 0.08 | 0.007 | 0.063 | 0.162
Apatito | 0.039 | 0.019 | 0.028 | 0.173 | 0.117 | 0.013 | 0.048 | 0.053
Esfalerita | 0.019 | 0.12 | 0.001 | 0 | 0.008 | 0.316 | 0.004 | 0
Arcillas Cu | 0.048 | 0.076 | 0.061 | 0.012 | 0.005 | 0.115 | 0.084 | 0.016
Feldespato K | 0.044 | 0.01 | 0.015 | 0.03 | 0.026 | 0.032 | 0.013 | 0.043
Anfibol | 0.03 | 0.014 | 0.095 | 0.006 | 0.004 | 0.001 | 0.014 | 0.031
Piroxeno | 0.026 | 0.018 | 0.018 | 0.027 | 0.018 | 0.006 | 0.011 | 0.045
Monazita | 0.007 | 0.042 | 0.008 | 0.02 | 0.009 | 0.011 | 0.001 | 0.011
Limonita(Cu) | 0.003 | 0.02 | 0.028 | 0 | 0.001 | 0.012 | 0.018 | 0
(Cu,Fe)OH | 0.003 | 0.01 | 0.013 | 0.008 | 0 | 0.011 | 0.02 | 0
Anhidrita/Yeso | 0.025 | 0.007 | 0.008 | 0.002 | 0.004 | 0.006 | 0.009 | 0.005
Otros | 0.027 | 0.025 | 0.005 | 0.016 | 0.037 | 0.021 | 0.029 | 0.023
Total | 100 | 100 | 100 | 100 | 100 | 100 | 100 | 100

## Ocurrencia Cu
Cu | PUNTO 1: ALIMENTACION 1° CLEANER TURNO_NOCHE 01-09-25 | PUNTO 2: CONCENTRADO 1° CLEANER TURNO_NOCHE 01-09-25 | PUNTO 5: CONCENTRADO CLNR SCV TURNO_NOCHE 01-09-25 | PUNTO 8: RELAVE SCAVENGER TURNO_NOCHE 01-09-25 | PUNTO 1: ALIMENTACION 1° CLEANER TURNO_DIA 22-09-25 | PUNTO 2: CONCENTRADO 1° CLEANER TURNO_DIA 22-09-25 | PUNTO 5: CONCENTRADO CLNR SCV TURNO_DIA 22-09-25 | PUNTO 8: RELAVE SCAVENGER TURNO_DIA 22-09-25
| Noche 01-09-25 | Noche 01-09-25 | Noche 01-09-25 | Noche 01-09-25 | Dia 22-09-2025 | Dia 22-09-2025 | Dia 22-09-2025 | Dia 22-09-2025
| 1°CL | 1°CL | CL SCV | SCV | 1°CL | 1°CL | CLNR SCV | SCV
| Alim 1°CL | Conc 1°CL | Conc CL SCV | Rel SCV | Alim 1°CL | Conc 1°CL | Conc CL SCV | Rel SCV
Calcopirita | 57.2183 | 50.2328 | 74.1063 | 79.5678 | 58.8227 | 49.2294 | 64.3177 | 55.2648
Calcosina/digenita | 24.2107 | 34.2729 | 14.166 | 0 | 23.2978 | 27.4155 | 19.3341 | 0
Bornita | 8.5993 | 8.5423 | 5.1653 | 6.9082 | 5.3081 | 11.6046 | 8.8051 | 42.9518
Covelina | 7.5371 | 5.3603 | 3.9498 | 6.5836 | 10.9458 | 10.4222 | 6.2021 | 1.7833
Enargita/Tennantita | 2.4208 | 1.5636 | 2.544 | 4.767 | 1.6231 | 1.3115 | 1.2361 | 0
(Cu,Fe)OH | 0.0125 | 0.0231 | 0.0566 | 2.1734 | 0 | 0.0153 | 0.0929 | 0
Limonita(Cu) | 0.0012 | 0.0036 | 0.012 | 0 | 0.0011 | 0.0015 | 0.0063 | 0
Otros | 0 | 0.0013 | 0 | 0 | 0.0013 | 0 | 0.0057 | 0
Total | 100 | 100 | 100 | 100 | 100 | 100 | 100 | 100
Fe | PUNTO 1: ALIMENTACION 1° CLEANER TURNO_NOCHE 01-09-25 | PUNTO 2: CONCENTRADO 1° CLEANER TURNO_NOCHE 01-09-25 | PUNTO 5: CONCENTRADO CLNR SCV TURNO_NOCHE 01-09-25 | PUNTO 8: RELAVE SCAVENGER TURNO_NOCHE 01-09-25 | PUNTO 1: ALIMENTACION 1° CLEANER TURNO_DIA 22-09-25 | PUNTO 2: CONCENTRADO 1° CLEANER TURNO_DIA 22-09-25 | PUNTO 5: CONCENTRADO CLNR SCV TURNO_DIA 22-09-25 | PUNTO 8: RELAVE SCAVENGER TURNO_DIA 22-09-25
| Noche 01-09-25 | Noche 01-09-25 | Noche 01-09-25 | Noche 01-09-25 | Dia 22-09-2025 | Dia 22-09-2025 | Dia 22-09-2025 | Dia 22-09-2025
| 1°CL | 1°CL | CLNR SCV | SCV | 1°CL | 1°CL | CLNR SCV | SCV
| Alim | Conc | Conc | Rel | Alim | Conc | Conc | Rel
Pirita | 55.2466 | 58.2748 | 62.3547 | 86.1081 | 70.9076 | 53.5775 | 64.2498 | 86.5474
Calcopirita | 37.7764 | 39.0608 | 34.5118 | 2.8227 | 22.9064 | 43.0493 | 31.077 | 0.7571
Clorita | 2.8605 | 0.8643 | 1.3994 | 7.0798 | 3.0214 | 0.4855 | 1.22 | 6.6795
Hematita/Magnetita | 2.1311 | 0.0152 | 0.567 | 3.1631 | 2.0324 | 0.3574 | 2.1279 | 3.4592
Bornita | 1.1474 | 1.3287 | 0.483 | 0.049 | 0.4139 | 2.0331 | 0.8543 | 0.1186
Ilmenita | 0.3712 | 0.0646 | 0.1829 | 0.3001 | 0.4048 | 0.0126 | 0.1714 | 1.7109
Enargita/Tennantita | 0.2835 | 0.2228 | 0.1127 | 0.0571 | 0.0691 | 0.3452 | 0.1345 | 0
Biotita/flogopita | 0.0712 | 0.0326 | 0.0833 | 0.2235 | 0.1246 | 0.0446 | 0.0196 | 0.3524
Anfibol | 0.027 | 0.0156 | 0.1596 | 0.0378 | 0.0034 | 0.0016 | 0.0156 | 0.2123
Limonita(Cu) | 0.016 | 0.0563 | 0.1109 | 0 | 0.0084 | 0.0265 | 0.0602 | 0
Titanomagnetita | 0.0045 | 0 | 0 | 0.1327 | 0.0842 | 0 | 0.0158 | 0
Arcillas Al | 0.0045 | 0.0292 | 0 | 0 | 0.0166 | 0 | 0 | 0.1451
Esfalerita | 0.0071 | 0.0217 | 0.0003 | 0 | 0.0032 | 0.0482 | 0.0009 | 0
(Cu,Fe)OH | 0.0157 | 0.0012 | 0.0286 | 0 | 0 | 0.0082 | 0 | 0
Limonita(Cu,Mn) | 0 | 0 | 0 | 0 | 0 | 0 | 0.0466 | 0
Epidota | 0.0279 | 0 | 0.0007 | 0 | 0 | 0.0072 | 0.0015 | 0
Jarosita | 0 | 0.0012 | 0.0018 | 0.0209 | 0 | 0 | 0.0019 | 0
Ankerita/Siderita | 0 | 0 | 0 | 0 | 0 | 0 | 0 | 0.0174
Otros | 0.0095 | 0.0109 | 0.0033 | 0.0052 | 0.004 | 0.0031 | 0.003 | 0
Total | 100 | 100 | 100 | 100 | 100 | 100 | 100 | 100

## Liberación
| Análisis de liberación por perímetro |  |  | Clases liberación
ID MUESTRA | FASE MINERAL |  |  | <10 | ≥10<20 | ≥20<30 | ≥30<40 | ≥40<50 | ≥50<60 | ≥60<70 | ≥70<80 | ≥80<90 | ≥90 | All particles
PUNTO 1: ALIMENTACION 1° CLEANER TURNO_NOCHE 01-09-25 | Calcopirita | 1°CL | Alim 1°CL | 1.7406 | 2.4532 | 2.2256 | 0.3329 | 1.4424 | 3.1268 | 5.7355 | 6.3382 | 0.504 | 76.1009 | 100
PUNTO 2: CONCENTRADO 1° CLEANER TURNO_NOCHE 01-09-25 | Calcopirita | 1°CL | Conc 1°CL | 2.8123 | 3.1633 | 6.0406 | 9.3704 | 13.0341 | 11.7506 | 7.7317 | 4.7062 | 6.0815 | 35.3093 | 100
PUNTO 5: CONCENTRADO CLNR SCV TURNO_NOCHE 01-09-25 | Calcopirita | CL SCV | Conc CL SCV | 8.358 | 9.415 | 7.941 | 7.5108 | 8.5338 | 5.8777 | 3.3436 | 6.8227 | 4.6339 | 37.5635 | 100
PUNTO 8: RELAVE SCAVENGER TURNO_NOCHE 01-09-25 | Calcopirita | SCV | Rel SCV | 24.3017 | 32.4488 | 2.8631 | 0 | 0 | 0 | 0 | 0 | 0 | 40.3864 | 100
PUNTO 1: ALIMENTACION 1° CLEANER TURNO_DIA 22-09-25 | Calcopirita | 1°CL | Alim 1°CL | 0.2743 | 0.4977 | 0.0995 | 4.9301 | 0.9219 | 1.0215 | 1.3935 | 2.364 | 3.3648 | 85.1326 | 100
PUNTO 2: CONCENTRADO 1° CLEANER TURNO_DIA 22-09-25 | Calcopirita | 1°CL | Conc 1°CL | 0.6214 | 1.6123 | 1.767 | 1.1541 | 1.1193 | 3.4496 | 4.7892 | 5.6584 | 2.694 | 77.1348 | 100
PUNTO 5: CONCENTRADO CLNR SCV TURNO_DIA 22-09-25 | Calcopirita | CLNR SCV | Conc CL SCV | 4.5833 | 3.6726 | 4.5706 | 9.2546 | 4.5199 | 3.6152 | 3.759 | 10.812 | 3.4696 | 51.7431 | 100
PUNTO 8: RELAVE SCAVENGER TURNO_DIA 22-09-25 | Calcopirita | SCV | Rel SCV | 0 | 0 | 0 | 0 | 0 | 0 | 0 | 0 | 0 | 100 | 100
PUNTO 1: ALIMENTACION 1° CLEANER TURNO_NOCHE 01-09-25 | Calcosina/digenita | 1°CL | Alim 1°CL | 0.9143 | 2.1714 | 0.4571 | 3.7714 | 0 | 0.8 | 2.4 | 3.6571 | 2.0571 | 83.7714 | 100
PUNTO 2: CONCENTRADO 1° CLEANER TURNO_NOCHE 01-09-25 | Calcosina/digenita | 1°CL | Conc 1°CL | 3.1823 | 3.6858 | 1.5106 | 1.43 | 1.5911 | 1.4703 | 5.2568 | 4.4512 | 3.6858 | 73.7362 | 100
PUNTO 5: CONCENTRADO CLNR SCV TURNO_NOCHE 01-09-25 | Calcosina/digenita | CL SCV | Conc CL SCV | 13.0178 | 5.5621 | 13.6095 | 31.9527 | 4.0237 | 0.4734 | 3.9645 | 0 | 2.1893 | 25.2071 | 100
PUNTO 8: RELAVE SCAVENGER TURNO_NOCHE 01-09-25 | Calcosina/digenita | SCV | Rel SCV | 0 | 0 | 0 | 0 | 0 | 0 | 0 | 0 | 0 | 0 | 0
PUNTO 1: ALIMENTACION 1° CLEANER TURNO_DIA 22-09-25 | Calcosina/digenita | 1°CL | Alim 1°CL | 0 | 0.211 | 0.211 | 1.6878 | 2.1097 | 0.4219 | 0.8439 | 0 | 4.0084 | 90.5063 | 100
PUNTO 2: CONCENTRADO 1° CLEANER TURNO_DIA 22-09-25 | Calcosina/digenita | 1°CL | Conc 1°CL | 0.8215 | 0.9479 | 0.3791 | 0.3476 | 1.3586 | 2.9384 | 6.0979 | 4.9289 | 15.4502 | 66.7299 | 100
PUNTO 5: CONCENTRADO CLNR SCV TURNO_DIA 22-09-25 | Calcosina/digenita | CLNR SCV | Conc CL SCV | 6.9384 | 6.418 | 4.7702 | 5.5507 | 0.8673 | 1.8213 | 13.7034 | 8.9332 | 2.6886 | 48.3088 | 100
PUNTO 8: RELAVE SCAVENGER TURNO_DIA 22-09-25 | Calcosina/digenita | SCV | Rel SCV | 0 | 0 | 0 | 0 | 0 | 0 | 0 | 0 | 0 | 0 | 0
PUNTO 1: ALIMENTACION 1° CLEANER TURNO_NOCHE 01-09-25 | Bornita | 1°CL | Alim 1°CL | 14.7537 | 1.3071 | 1.7428 | 5.4462 | 0.4357 | 6.3175 | 6.0997 | 4.5748 | 0 | 59.3225 | 100
PUNTO 2: CONCENTRADO 1° CLEANER TURNO_NOCHE 01-09-25 | Bornita | 1°CL | Conc 1°CL | 9.2703 | 5.1718 | 4.4967 | 1.5508 | 3.4482 | 9.3766 | 11.597 | 10.7546 | 0 | 44.334 | 100
PUNTO 5: CONCENTRADO CLNR SCV TURNO_NOCHE 01-09-25 | Bornita | CL SCV | Conc CL SCV | 18.7928 | 11.9273 | 16.75 | 0.4396 | 5.2752 | 0.8792 | 1.9782 | 1.2089 | 5.6049 | 37.1439 | 100
PUNTO 8: RELAVE SCAVENGER TURNO_NOCHE 01-09-25 | Bornita | SCV | Rel SCV | 0 | 0 | 0 | 100 | 0 | 0 | 0 | 0 | 0 | 0 | 100
PUNTO 1: ALIMENTACION 1° CLEANER TURNO_DIA 22-09-25 | Bornita | 1°CL | Alim 1°CL | 0.6272 | 2.5086 | 0 | 1.2543 | 0 | 0 | 27.9021 | 0 | 0 | 67.7078 | 100
PUNTO 2: CONCENTRADO 1° CLEANER TURNO_DIA 22-09-25 | Bornita | 1°CL | Conc 1°CL | 2.162 | 2.953 | 0.6532 | 2.5277 | 0.1517 | 0.6493 | 7.4553 | 15.4221 | 14.6797 | 53.346 | 100
PUNTO 5: CONCENTRADO CLNR SCV TURNO_DIA 22-09-25 | Bornita | CLNR SCV | Conc CL SCV | 4.959 | 9.5337 | 3.993 | 4.9337 | 6.5775 | 8.115 | 0.5159 | 0 | 8.1251 | 53.247 | 100
PUNTO 8: RELAVE SCAVENGER TURNO_DIA 22-09-25 | Bornita | SCV | Rel SCV | 0 | 0 | 95.8155 | 0 | 0 | 0 | 0 | 0 | 0 | 4.1845 | 100
PUNTO 1: ALIMENTACION 1° CLEANER TURNO_NOCHE 01-09-25 | Covelina | 1°CL | Alim 1°CL | 0 | 6.6351 | 5.4502 | 1.1848 | 1.8957 | 0.4739 | 2.6066 | 0 | 4.9763 | 76.7773 | 100
PUNTO 2: CONCENTRADO 1° CLEANER TURNO_NOCHE 01-09-25 | Covelina | 1°CL | Conc 1°CL | 8.5619 | 3.99 | 5.2369 | 1.4963 | 1.5794 | 5.2369 | 1.8288 | 0 | 0 | 72.0698 | 100
PUNTO 5: CONCENTRADO CLNR SCV TURNO_NOCHE 01-09-25 | Covelina | CL SCV | Conc CL SCV | 9.3151 | 25.2055 | 19.4521 | 0 | 13.4247 | 1.2329 | 0 | 6.9863 | 6.4384 | 17.9452 | 100
PUNTO 8: RELAVE SCAVENGER TURNO_NOCHE 01-09-25 | Covelina | SCV | Rel SCV | 0 | 75 | 0 | 0 | 0 | 0 | 0 | 0 | 0 | 25 | 100
PUNTO 1: ALIMENTACION 1° CLEANER TURNO_DIA 22-09-25 | Covelina | 1°CL | Alim 1°CL | 0 | 3.4783 | 0 | 0.5797 | 0 | 3.7681 | 2.8986 | 0 | 0 | 89.2754 | 100
PUNTO 2: CONCENTRADO 1° CLEANER TURNO_DIA 22-09-25 | Covelina | 1°CL | Conc 1°CL | 1.4485 | 3.3262 | 3.97 | 6.0622 | 2.1996 | 4.0236 | 2.3069 | 4.721 | 13.7876 | 58.1545 | 100
PUNTO 5: CONCENTRADO CLNR SCV TURNO_DIA 22-09-25 | Covelina | CLNR SCV | Conc CL SCV | 2.9668 | 14.4852 | 3.1414 | 1.9197 | 5.9337 | 9.7731 | 4.8866 | 0.8726 | 2.7923 | 53.2286 | 100
PUNTO 8: RELAVE SCAVENGER TURNO_DIA 22-09-25 | Covelina | SCV | Rel SCV | 0 | 0 | 0 | 0 | 0 | 0 | 0 | 0 | 0 | 100 | 100
PUNTO 1: ALIMENTACION 1° CLEANER TURNO_NOCHE 01-09-25 | Molibdenita | 1°CL | Alim 1°CL | 0 | 0 | 0 | 0 | 0 | 0 | 0 | 0 | 0 | 100 | 100
PUNTO 2: CONCENTRADO 1° CLEANER TURNO_NOCHE 01-09-25 | Molibdenita | 1°CL | Conc 1°CL | 0 | 0 | 0 | 0 | 0 | 0 | 0 | 0 | 0 | 100 | 100
PUNTO 5: CONCENTRADO CLNR SCV TURNO_NOCHE 01-09-25 | Molibdenita | CL SCV | Conc CL SCV | 0 | 0 | 0 | 0 | 0 | 0 | 0 | 1.3072 | 12.6362 | 86.0566 | 100
PUNTO 8: RELAVE SCAVENGER TURNO_NOCHE 01-09-25 | Molibdenita | SCV | Rel SCV | 0 | 0 | 0 | 0 | 0 | 0 | 0 | 0 | 0 | 100 | 100
PUNTO 1: ALIMENTACION 1° CLEANER TURNO_DIA 22-09-25 | Molibdenita | 1°CL | Alim 1°CL | 0 | 0 | 0 | 0 | 0 | 0 | 0 | 12 | 0 | 88 | 100
PUNTO 2: CONCENTRADO 1° CLEANER TURNO_DIA 22-09-25 | Molibdenita | 1°CL | Conc 1°CL | 0 | 0 | 0 | 0 | 0 | 0 | 0 | 0 | 0 | 100 | 100
PUNTO 5: CONCENTRADO CLNR SCV TURNO_DIA 22-09-25 | Molibdenita | CLNR SCV | Conc CL SCV | 0 | 0 | 0 | 0 | 2.4691 | 0 | 0 | 0 | 0 | 97.5309 | 100
PUNTO 8: RELAVE SCAVENGER TURNO_DIA 22-09-25 | Molibdenita | SCV | Rel SCV | 0 | 0 | 0 | 0 | 0 | 0 | 0 | 0 | 0 | 100 | 100
PUNTO 1: ALIMENTACION 1° CLEANER TURNO_NOCHE 01-09-25 | Pirita | 1°CL | Alim 1°CL | 0.5709 | 0.0368 | 0.0921 | 0.663 | 0.2026 | 2.2651 | 2.9833 | 2.6334 | 4.8064 | 85.7465 | 100
PUNTO 2: CONCENTRADO 1° CLEANER TURNO_NOCHE 01-09-25 | Pirita | 1°CL | Conc 1°CL | 0.8876 | 3.0476 | 4.71 | 4.2328 | 2.6474 | 2.5085 | 10.445 | 9.7615 | 13.9374 | 47.8223 | 100
PUNTO 5: CONCENTRADO CLNR SCV TURNO_NOCHE 01-09-25 | Pirita | CL SCV | Conc CL SCV | 5.531 | 2.3278 | 2.6978 | 6.773 | 2.8789 | 2.2752 | 4.233 | 7.0939 | 8.8065 | 57.3828 | 100
PUNTO 8: RELAVE SCAVENGER TURNO_NOCHE 01-09-25 | Pirita | SCV | Rel SCV | 0.0585 | 5.4971 | 0.0585 | 0.4094 | 0 | 0 | 0.4678 | 3.9181 | 11.2865 | 78.3041 | 100
PUNTO 1: ALIMENTACION 1° CLEANER TURNO_DIA 22-09-25 | Pirita | 1°CL | Alim 1°CL | 0.1203 | 0.0451 | 0.015 | 0.0301 | 0.0752 | 0.5112 | 0.9021 | 1.9697 | 2.7966 | 93.5347 | 100
PUNTO 2: CONCENTRADO 1° CLEANER TURNO_DIA 22-09-25 | Pirita | 1°CL | Conc 1°CL | 0.9289 | 0.2283 | 0.5038 | 0.1574 | 0.5432 | 2.1097 | 2.5269 | 4.0141 | 8.7616 | 80.226 | 100
PUNTO 5: CONCENTRADO CLNR SCV TURNO_DIA 22-09-25 | Pirita | CLNR SCV | Conc CL SCV | 0.7107 | 0.8373 | 1.1469 | 0.4785 | 0.4081 | 2.2933 | 1.2384 | 8.4367 | 10.6039 | 73.8462 | 100
PUNTO 8: RELAVE SCAVENGER TURNO_DIA 22-09-25 | Pirita | SCV | Rel SCV | 0.7561 | 0.1463 | 0.1951 | 0.0244 | 0.5854 | 1.7318 | 0.7317 | 0.6098 | 1.122 | 94.0974 | 100

## Asociacion Mine
Sample / Grupo Mineral | Feldespato K | Muscovita/illita | Arcillas Al | Calcita | Plagioclasa | Piroxeno | Ankerita/Siderita | Hematita/Magnetita | Anfibol | Biotita/flogopita | Clorita | Bornita | Calcosina/digenita | Molibdenita | Apatito | Esfalerita | Ilmenita | Calcopirita | Anhidrita/Yeso | Titanomagnetita | Cuarzo | Rutilo/anatase | Pirita | (Cu,Fe)OH | Covelina | Sample / Grupo Mineral | Bornita | Calcosina/digenita | Calcopirita | Pirita | Covelina | Sample / Grupo Mineral | Bornita | Calcosina/digenita | Calcopirita | Pirita | Covelina
PUNTO 1: ALIMENTACION 1° CLEANER TURNO_NOCHE 01-09-25 | [25 empty] | PUNTO 1: ALIMENTACION 1° CLEANER TURNO_NOCHE 01-09-25 | [5 empty] | Partículas libres | 55.84 | 83.77 | 71.79 | 76.15 | 62.32
Partículas libres | 72.55 | 84.54 | 76.09 | 97.63 | 74.27 | 8.17 | 0 | 99.25 | 93.32 | 50 | 71.31 | 55.84 | 83.77 | 100 | 100 | 57.14 | 40.82 | 71.79 | 100 | 100 | 73.27 | 64.67 | 76.15 | 100 | 62.32 | Partículas libres | 55.84 | 83.77 | 71.79 | 76.15 | 62.32 | Partículas binarias | 18.52 | 11.89 | 20.27 | 20.42 | 31.99
Partículas binarias | 27.45 | 12.32 | 18.51 | 2.37 | 14.84 | 87.74 | 0 | 0.75 | 6.68 | 37.8 | 19.04 | 18.52 | 11.89 | 0 | 0 | 42.86 | 36.73 | 20.27 | 0 | 0 | 20.42 | 15.33 | 20.42 | 0 | 31.99 | Partículas binarias | 18.52 | 11.89 | 20.27 | 20.42 | 31.99 | Partículas complejas | 25.65 | 4.34 | 7.93 | 3.43 | 5.69
Muscovita/illita | 23.53 |  | 9.8 | 2.37 | 10.23 | 33.1 | 0 | 0 | 0 | 7.32 | 7.56 | 7.84 | 4.23 | 0 | 0 | 42.86 | 0 | 10.33 | 0 | 0 | 16.63 | 8.67 | 8.56 | 0 | 8.77 | Muscovita/illita | 7.84 | 4.23 | 10.33 | 8.56 | 8.77
Arcillas Al | 0 | 0.81 |  | 0 | 0.67 | 0 | 0 | 0 | 0 | 0 | 0.12 | 0 | 0 | 0 | 0 | 0 | 0 | 0.06 | 0 | 0 | 0.93 | 0 | 0 | 0 | 0 | Arcillas Al | 0 | 0 | 0.06 | 0 | 0 | Muscovita/illita | 7.84 | 4.23 | 10.33 | 8.56 | 8.77
Plagioclasa | 0 | 0.93 | 3.87 | 0 |  | 0 | 0 | 0 | 0 | 0 | 0.89 | 0 | 0 | 0 | 0 | 0 | 0 | 0.07 | 0 | 0 | 0.96 | 0 | 0 | 0 | 0 | Plagioclasa | 0 | 0 | 0.07 | 0 | 0 | Cuarzo | 0 | 5.71 | 3.27 | 0.98 | 0
Piroxeno | 0 | 0.01 | 0 | 0 | 0 |  | 0 | 0 | 6.68 | 0 | 0 | 0 | 0 | 0 | 0 | 0 | 0 | 0 | 0 | 0 | 0.18 | 0 | 0 | 0 | 0 | Piroxeno | 0 | 0 | 0 | 0 | 0 | Calcosina/digenita | 0.65 |  | 0 | 0 | 12.09
Hematita/Magnetita | 0 | 0 | 0 | 0 | 0 | 0 | 0 |  | 0 | 0 | 0 | 0 | 0 | 0 | 0 | 0 | 0 | 0 | 0 | 0 | 0.02 | 0 | 0 | 0 | 0 | Hematita/Magnetita | 0 | 0 | 0 | 0 | 0 | Calcopirita | 2.83 | 0 |  | 10.77 | 2.13
Anfibol | 0 | 0 | 0 | 0 | 0 | 12.61 | 0 | 0 |  | 0 | 0 | 0 | 0 | 0 | 0 | 0 | 0 | 0 | 0 | 0 | 0 | 0 | 0 | 0 | 0 | Anfibol | 0 | 0 | 0 | 0 | 0 | Covelina | 6.54 | 1.14 | 0.4 | 0
Biotita/flogopita | 0 | 0.02 | 0 | 0 | 0 | 0 | 0 | 0 | 0 |  | 1.05 | 0 | 0 | 0 | 0 | 0 | 0 | 0 | 0 | 0 | 0.05 | 0 | 0 | 0 | 0 | Biotita/flogopita | 0 | 0 | 0 | 0 | 0
Clorita | 0 | 0.36 | 0.06 | 0 | 1.24 | 0 | 0 | 0 | 0 | 28.05 |  | 0 | 0 | 0 | 0 | 0 | 24.49 | 0.06 | 0 | 0 | 0.33 | 0 | 0 | 0 | 0 | Clorita | 0 | 0 | 0.06 | 0 | 0
Bornita | 0 | 0.05 | 0 | 0 | 0 | 0 | 0 | 0 | 0 | 0 | 0 |  | 0.8 | 0 | 0 | 0 | 0 | 0.71 | 0 | 0 | 0 | 0 | 0 | 0 | 3.55 | Bornita |  | 0.8 | 0.71 | 0 | 3.55
Calcosina/digenita | 0 | 0.13 | 0 | 0 | 0 | 0 | 0 | 0 | 0 | 0 | 0 | 0.65 |  | 0 | 0 | 0 | 0 | 0 | 0 | 0 | 0.04 | 0 | 0 | 0 | 12.09 | Calcosina/digenita | 0.65 |  | 0 | 0 | 12.09
Ilmenita | 0 | 0 | 0 | 0 | 0 | 0 | 0 | 0 | 0 | 0 | 1.97 | 0 | 0 | 0 | 0 | 0 |  | 0.45 | 0 | 0 | 0 | 0 | 0 | 0 | 0 | Ilmenita | 0 | 0 | 0.45 | 0 | 0
Calcopirita | 0 | 2.49 | 0.53 | 0 | 0.14 | 0 | 0 | 0 | 0 | 0 | 0.1 | 2.83 | 0 | 0 | 0 | 0 | 12.24 |  | 0 | 0 | 0.96 | 0 | 10.77 | 0 | 2.13 | Calcopirita | 2.83 | 0 |  | 10.77 | 2.13
Cuarzo | 3.92 | 7.1 | 4.1 | 0 | 2.2 | 42.03 | 0 | 0.75 | 0 | 2.44 | 7.01 | 0 | 5.71 | 0 | 0 | 0 | 0 | 3.27 | 0 | 0 |  | 6.67 | 0.98 | 0 | 0 | Cuarzo | 0 | 5.71 | 3.27 | 0.98 | 0
Rutilo/anatase | 0 | 0.01 | 0 | 0 | 0 | 0 | 0 | 0 | 0 | 0 | 0 | 0 | 0 | 0 | 0 | 0 | 0 | 0 | 0 | 0 | 0.01 |  | 0 | 0 | 0 | Rutilo/anatase | 0 | 0 | 0 | 0 | 0
Pirita | 0 | 0.32 | 0 | 0 | 0 | 0 | 0 | 0 | 0 | 0 | 0 | 0 | 0 | 0 | 0 | 0 | 0 | 2.68 | 0 | 0 | 0.05 | 0 |  | 0 | 0 | Pirita | 0 | 0 | 2.68 |  | 0
Covelina | 0 | 0.02 | 0 | 0 | 0 | 0 | 0 | 0 | 0 | 0 | 0 | 6.54 | 1.14 | 0 | 0 | 0 | 0 | 0.4 | 0 | 0 | 0 | 0 | 0 | 0 |  | Covelina | 6.54 | 1.14 | 0.4 | 0
Otros | 0 | 0.07 | 0.15 | 0 | 0.36 | 0 | 0 | 0 | 0 | 0 | 0.34 | 0.66 | 0.01 | 0 | 0 | 0 | 0 | 2.24 | 0 | 0 | 0.26 | 0 | 0.11 | 0 | 5.45 | Otros | 0.66 | 0.01 | 2.24 | 0.11 | 5.45
Partículas complejas | 0 | 3.14 | 5.4 | 0 | 10.88 | 4.09 | 0 | 0 | 0 | 12.2 | 9.65 | 25.65 | 4.34 | 0 | 0 | 0 | 22.45 | 7.93 | 0 | 0 | 6.32 | 20 | 3.43 | 0 | 5.69 | Partículas complejas | 25.65 | 4.34 | 7.93 | 3.43 | 5.69
Total | 100 | 100 | 100 | 100 | 100 | 100 | 0 | 100 | 100 | 100 | 100 | 100 | 100 | 100 | 100 | 100 | 100 | 100 | 100 | 100 | 100 | 100 | 100 | 100 | 100 | Total | 100 | 100 | 100 | 100 | 100
Sample / Grupo Mineral | Feldespato K | Muscovita/illita | Arcillas Al | Calcita | Plagioclasa | Piroxeno | Ankerita/Siderita | Hematita/Magnetita | Anfibol | Biotita/flogopita | Clorita | Bornita | Calcosina/digenita | Molibdenita | Apatito | Esfalerita | Ilmenita | Calcopirita | Anhidrita/Yeso | Titanomagnetita | Cuarzo | Rutilo/anatase | Pirita | (Cu,Fe)OH | Covelina | Sample / Grupo Mineral | Bornita | Calcosina/digenita | Calcopirita | Pirita | Covelina | Sample / Grupo Mineral | Bornita | Calcosina/digenita | Calcopirita | Pirita | Covelina
PUNTO 2: CONCENTRADO 1° CLEANER TURNO_NOCHE 01-09-25 | [25 empty] | PUNTO 2: CONCENTRADO 1° CLEANER TURNO_NOCHE 01-09-25 | [5 empty] | Partículas libres | 44.33 | 41.31 | 34.7 | 20.04 | 59.02
Partículas libres | 77.78 | 47.31 | 49.98 | 100 | 61.97 | 7.51 | 0 | 100 | 51.83 | 38.28 | 35.58 | 44.33 | 41.31 | 100 | 51.72 | 91.55 | 0 | 34.7 | 25 | 0 | 45.02 | 66.67 | 20.04 | 4.17 | 59.02 | Partículas libres | 44.33 | 41.31 | 34.7 | 20.04 | 59.02 | Partículas binarias | 12.81 | 38.67 | 30.51 | 26.33 | 11.47
Partículas binarias | 0 | 23.99 | 12.96 | 0 | 16.35 | 85.09 | 0 | 0 | 4.32 | 6.25 | 14.56 | 12.81 | 38.67 | 0 | 31.03 | 8.45 | 0 | 30.51 | 0 | 0 | 23.63 | 8.46 | 26.33 | 0 | 11.47 | Partículas binarias | 12.81 | 38.67 | 30.51 | 26.33 | 11.47 | Partículas complejas | 42.86 | 20.02 | 34.79 | 53.64 | 29.51
Muscovita/illita | 0 |  | 8.4 | 0 | 10.87 | 0 | 0 | 0 | 4.32 | 0 | 9.6 | 0.54 | 23.99 | 0 | 0 | 0 | 0 | 25.03 | 0 | 0 | 18.12 | 3.48 | 7.41 | 0 | 0.5 | Muscovita/illita | 0.54 | 23.99 | 25.03 | 7.41 | 0.5
Arcillas Al | 0 | 0.3 |  | 0 | 0.67 | 0 | 0 | 0 | 0 | 0 | 0 | 0 | 0.18 | 0 | 0 | 0 | 0 | 0.02 | 0 | 0 | 0.12 | 0 | 0.65 | 0 | 0 | Arcillas Al | 0 | 0.18 | 0.02 | 0.65 | 0 | Muscovita/illita | 0.54 | 23.99 | 25.03 | 7.41 | 0.5
Plagioclasa | 0 | 0.38 | 1.65 | 0 |  | 0 | 0 | 0 | 0 | 0 | 1.31 | 0 | 0 | 0 | 0 | 0 | 0 | 0.26 | 0 | 0 | 0.32 | 0 | 0.06 | 0 | 0 | Plagioclasa | 0 | 0 | 0.26 | 0.06 | 0 | Bornita |  | 0.04 | 0.86 | 2.65 | 0
Piroxeno | 0 | 0 | 0 | 0 | 0 |  | 0 | 0 | 0 | 0 | 0 | 0 | 0 | 0 | 0 | 0 | 0 | 0 | 0 | 0 | 0 | 0 | 0 | 0 | 0.17 | Piroxeno | 0 | 0 | 0 | 0 | 0.17 | Calcosina/digenita | 0.11 |  | 0.05 | 0.8 | 6.57
Biotita/flogopita | 0 | 0 | 0 | 0 | 0 | 0 | 0 | 0 | 0 |  | 0.15 | 0 | 0 | 0 | 0 | 0 | 0 | 0.02 | 0 | 0 | 0.01 | 0 | 0 | 0 | 0 | Biotita/flogopita | 0 | 0 | 0.02 | 0 | 0 | Calcopirita | 10.74 | 0.36 |  | 11.5 | 0.75
Clorita | 0 | 0.24 | 0 | 0 | 1.05 | 0 | 0 | 0 | 0 | 1.56 |  | 0 | 0 | 0 | 0 | 0 | 0 | 0.39 | 0 | 0 | 0.53 | 0 | 0 | 0 | 0 | Clorita | 0 | 0 | 0.39 | 0 | 0 | Cuarzo | 0.27 | 0.28 | 2.07 | 2.97 | 2.66
Bornita | 0 | 0.02 | 0 | 0 | 0 | 0 | 0 | 0 | 0 | 0 | 0 |  | 0.04 | 0 | 0 | 0 | 0 | 0.86 | 0 | 0 | 0.11 | 0 | 2.65 | 0 | 0 | Bornita |  | 0.04 | 0.86 | 2.65 | 0 | Covelina | 0 | 12.35 | 0.03 | 0.13
Calcosina/digenita | 0 | 0.79 | 0.16 | 0 | 0 | 0 | 0 | 0 | 0 | 0 | 0 | 0.11 |  | 0 | 0 | 8.45 | 0 | 0.05 | 0 | 0 | 0.02 | 0 | 0.8 | 0 | 6.57 | Calcosina/digenita | 0.11 |  | 0.05 | 0.8 | 6.57
Apatito | 0 | 0 | 0 | 0 | 0 | 0 | 0 | 0 | 0 | 0 | 0 | 0 | 0 | 0 |  | 0 | 0 | 0.29 | 0 | 0 | 0 | 0 | 0 | 0 | 0 | Apatito | 0 | 0 | 0.29 | 0 | 0
Esfalerita | 0 | 0 | 0 | 0 | 0 | 0 | 0 | 0 | 0 | 0 | 0 | 0 | 0.1 | 0 | 0 |  | 0 | 0 | 0 | 0 | 0 | 0 | 0 | 0 | 0 | Esfalerita | 0 | 0.1 | 0 | 0 | 0
Calcopirita | 0 | 13.24 | 0.19 | 0 | 1.6 | 0 | 0 | 0 | 0 | 3.91 | 1.09 | 10.74 | 0.36 | 0 | 31.03 | 0 | 0 |  | 0 | 0 | 3.75 | 0 | 11.5 | 0 | 0.75 | Calcopirita | 10.74 | 0.36 |  | 11.5 | 0.75
Cuarzo | 0 | 8.02 | 1.82 | 0 | 1.8 | 0 | 0 | 0 | 0 | 0.78 | 2.41 | 0.27 | 0.28 | 0 | 0 | 0 | 0 | 2.07 | 0 | 0 |  | 4.98 | 2.97 | 0 | 2.66 | Cuarzo | 0.27 | 0.28 | 2.07 | 2.97 | 2.66
Rutilo/anatase | 0 | 0.08 | 0 | 0 | 0 | 0 | 0 | 0 | 0 | 0 | 0 | 0 | 0 | 0 | 0 | 0 | 0 | 0 | 0 | 0 | 0.08 |  | 0 | 0 | 0 | Rutilo/anatase | 0 | 0 | 0 | 0 | 0
Pirita | 0 | 0.79 | 0.74 | 0 | 0.15 | 0 | 0 | 0 | 0 | 0 | 0 | 0.71 | 1.37 | 0 | 0 | 0 | 0 | 1.34 | 0 | 0 | 0.22 | 0 |  | 0 | 0.33 | Pirita | 0.71 | 1.37 | 1.34 |  | 0.33
Covelina | 0 | 0.02 | 0 | 0 | 0 | 85.09 | 0 | 0 | 0 | 0 | 0 | 0 | 12.35 | 0 | 0 | 0 | 0 | 0.03 | 0 | 0 | 0.08 | 0 | 0.13 | 0 |  | Covelina | 0 | 12.35 | 0.03 | 0.13
Otros | 0 | 0.11 | 0 | 0 | 0.21 | 0 | 0 | 0 | 0 | 0 | 0 | 0.44 | 0 | 0 | 0 | 0 | 0 | 0.15 | 0 | 0 | 0.27 | 0 | 0.16 | 0 | 0.49 | Otros | 0.44 | 0 | 0.15 | 0.16 | 0.49
Partículas complejas | 22.22 | 28.7 | 37.06 | 0 | 21.68 | 7.4 | 0 | 0 | 43.85 | 55.47 | 49.86 | 42.86 | 20.02 | 0 | 17.24 | 0 | 100 | 34.79 | 75 | 0 | 31.35 | 24.88 | 53.64 | 95.83 | 29.51 | Partículas complejas | 42.86 | 20.02 | 34.79 | 53.64 | 29.51
Total | 100 | 100 | 100 | 100 | 100 | 100 | 0 | 100 | 100 | 100 | 100 | 100 | 100 | 100 | 100 | 100 | 100 | 100 | 100 | 0 | 100 | 100 | 100 | 100 | 100 | Total | 100 | 100 | 100 | 100 | 100
Sample / Grupo Mineral | Feldespato K | Muscovita/illita | Arcillas Al | Calcita | Plagioclasa | Piroxeno | Ankerita/Siderita | Hematita/Magnetita | Anfibol | Biotita/flogopita | Clorita | Bornita | Calcosina/digenita | Molibdenita | Apatito | Esfalerita | Ilmenita | Calcopirita | Anhidrita/Yeso | Titanomagnetita | Cuarzo | Rutilo/anatase | Pirita | (Cu,Fe)OH | Covelina | Sample / Grupo Mineral | Bornita | Calcosina/digenita | Calcopirita | Pirita | Covelina | Sample / Grupo Mineral | Bornita | Calcosina/digenita | Calcopirita | Pirita | Covelina
PUNTO 5: CONCENTRADO CLNR SCV TURNO_NOCHE 01-09-25 | [25 empty] | PUNTO 5: CONCENTRADO CLNR SCV TURNO_NOCHE 01-09-25 | [5 empty] | Partículas libres | 37.14 | 24.44 | 34.32 | 40.78 | 17.95
Partículas libres | 48.21 | 33.18 | 44.68 | 42.77 | 33.08 | 45.87 | 0 | 84.19 | 14.29 | 14.48 | 27.83 | 37.14 | 24.44 | 77.56 | 48.78 | 49.56 | 4.42 | 34.32 | 36 | 0 | 27.81 | 30.35 | 40.78 | 0 | 17.95 | Partículas libres | 37.14 | 24.44 | 34.32 | 40.78 | 17.95 | Partículas binarias | 14.97 | 4.62 | 17.09 | 17.01 | 11.1
Partículas binarias | 32.14 | 19.02 | 22.81 | 33.12 | 14.23 | 0 | 0 | 9.63 | 0 | 7.35 | 14.65 | 14.97 | 4.62 | 22.44 | 0 | 0 | 0 | 17.09 | 28 | 0 | 22.51 | 5.15 | 17.01 | 0 | 11.1 | Partículas binarias | 14.97 | 4.62 | 17.09 | 17.01 | 11.1 | Partículas complejas | 47.89 | 70.95 | 48.59 | 42.21 | 70.96
Feldespato K |  | 0 | 0 | 0 | 0 | 0 | 0 | 0 | 0 | 0 | 0 | 0 | 0 | 0 | 0 | 0 | 0 | 0 | 0 | 0 | 0.02 | 0 | 0 | 0 | 0 | Feldespato K | 0 | 0 | 0 | 0 | 0
Muscovita/illita | 0 |  | 5.95 | 22.83 | 6.27 | 0 | 0 | 1.21 | 0 | 1.11 | 6.03 | 5.81 | 0.77 | 22.44 | 0 | 0 | 0 | 13.91 | 0 | 0 | 21.04 | 3.52 | 5.74 | 0 | 1.23 | Muscovita/illita | 5.81 | 0.77 | 13.91 | 5.74 | 1.23 | Muscovita/illita | 5.81 | 0.77 | 13.91 | 5.74 | 1.23
Arcillas Al | 0 | 1.35 |  | 0 | 0.58 | 0 | 0 | 2.42 | 0 | 0 | 1.56 | 0 | 0 | 0 | 0 | 0 | 0 | 0.05 | 0 | 0 | 0.31 | 0 | 0.19 | 0 | 0 | Arcillas Al | 0 | 0 | 0.05 | 0.19 | 0 | Bornita |  | 0 | 0.04 | 0.29 | 5.62
Calcita | 0 | 0 | 0 |  | 0 | 0 | 0 | 0 | 0 | 0 | 0 | 0 | 0 | 0 | 0 | 0 | 0 | 0 | 0 | 0 | 0 | 0 | 0.22 | 0 | 0 | Calcita | 0 | 0 | 0 | 0.22 | 0 | Calcopirita | 1.32 | 0.65 |  | 5.87 | 1.23
Plagioclasa | 0 | 0.31 | 2.22 | 0 |  | 0 | 0 | 0 | 0 | 0 | 4.19 | 0 | 0.12 | 0 | 0 | 0 | 0 | 0.37 | 0 | 0 | 0.26 | 0 | 0.23 | 0 | 0 | Plagioclasa | 0 | 0.12 | 0.37 | 0.23 | 0 | Cuarzo | 0.87 | 1.72 | 1.34 | 2.58 | 1.37
Hematita/Magnetita | 0 | 0.01 | 0.03 | 0 | 0 | 0 | 0 |  | 0 | 0 | 0 | 0 | 0 | 0 | 0 | 0 | 0 | 0 | 0 | 0 | 0 | 0 | 0 | 0 | 0 | Hematita/Magnetita | 0 | 0 | 0 | 0 | 0 | Covelina | 2.09 | 0.06 | 0.1 | 0.2
Biotita/flogopita | 0 | 0 | 0 | 0 | 0 | 0 | 0 | 0 | 0 |  | 0.29 | 0.66 | 0 | 0 | 0 | 0 | 0 | 0 | 0 | 0 | 0.01 | 0 | 0 | 0 | 0 | Biotita/flogopita | 0.66 | 0 | 0 | 0 | 0
Clorita | 0 | 0.51 | 0.65 | 0 | 5.24 | 0 | 0 | 0 | 0 | 2.45 |  | 0 | 0 | 0 | 0 | 0 | 0 | 0.19 | 0 | 0 | 0.09 | 0 | 0 | 0 | 0 | Clorita | 0 | 0 | 0.19 | 0 | 0
Bornita | 0 | 0.07 | 0 | 0 | 0 | 0 | 0 | 0 | 0 | 2.23 | 0 |  | 0 | 0 | 0 | 0 | 0 | 0.04 | 0 | 0 | 0.01 | 0 | 0.29 | 0 | 5.62 | Bornita |  | 0 | 0.04 | 0.29 | 5.62
Calcosina/digenita | 0 | 0.32 | 0 | 0 | 0.01 | 0 | 0 | 0 | 0 | 0 | 0 | 0 |  | 0 | 0 | 0 | 0 | 0.05 | 0 | 0 | 0.01 | 0 | 0.23 | 0 | 0.68 | Calcosina/digenita | 0 |  | 0.05 | 0.23 | 0.68
Calcopirita | 0 | 3.71 | 0.27 | 0 | 0.62 | 0 | 0 | 0 | 0 | 0 | 0.46 | 1.32 | 0.65 | 0 | 0 | 0 | 0 |  | 0 | 0 | 0.69 | 1.08 | 5.87 | 0 | 1.23 | Calcopirita | 1.32 | 0.65 |  | 5.87 | 1.23
Anhidrita/Yeso | 0 | 0 | 0 | 0 | 0 | 0 | 0 | 0 | 0 | 0 | 0 | 0 | 0 | 0 | 0 | 0 | 0 | 0 |  | 0 | 0 | 0 | 0.63 | 0 | 0 | Anhidrita/Yeso | 0 | 0 | 0 | 0.63 | 0
Cuarzo | 32.14 | 11.59 | 13.37 | 0 | 1.32 | 0 | 0 | 0 | 0 | 1.11 | 2.1 | 0.87 | 1.72 | 0 | 0 | 0 | 0 | 1.34 | 0 | 0 |  | 0 | 2.58 | 0 | 1.37 | Cuarzo | 0.87 | 1.72 | 1.34 | 2.58 | 1.37
Rutilo/anatase | 0 | 0.45 | 0 | 0 | 0 | 0 | 0 | 0 | 0 | 0 | 0 | 0 | 0 | 0 | 0 | 0 | 0 | 0.01 | 0 | 0 | 0 |  | 0.32 | 0 | 0 | Rutilo/anatase | 0 | 0 | 0.01 | 0.32 | 0
Pirita | 0 | 0.49 | 0.32 | 10.29 | 0.19 | 0 | 0 | 0 | 0 | 0 | 0 | 2.35 | 1.3 | 0 | 0 | 0 | 0 | 0.66 | 28 | 0 | 0.05 | 0.54 |  | 0 | 0.96 | Pirita | 2.35 | 1.3 | 0.66 |  | 0.96
Covelina | 0 | 0.14 | 0 | 0 | 0 | 0 | 0 | 0 | 0 | 0 | 0 | 2.09 | 0.06 | 0 | 0 | 0 | 0 | 0.1 | 0 | 0 | 0 | 0 | 0.2 | 0 |  | Covelina | 2.09 | 0.06 | 0.1 | 0.2
Otros | 0 | 0.07 | 0 | 0 | 0 | 0 | 0 | 6 | 0 | 0.45 | 0.02 | 1.87 | 0 | 0 | 0 | 0 | 0 | 0.37 | 0 | 0 | 0.02 | 0.01 | 0.51 | 0 | 0.01 | Otros | 1.87 | 0 | 0.37 | 0.51 | 0.01
Partículas complejas | 19.64 | 47.8 | 32.51 | 24.12 | 52.69 | 54.13 | 0 | 6.18 | 85.71 | 78.17 | 57.51 | 47.89 | 70.95 | 0 | 51.22 | 50.44 | 95.58 | 48.59 | 36 | 0 | 49.68 | 64.5 | 42.21 | 100 | 70.96 | Partículas complejas | 47.89 | 70.95 | 48.59 | 42.21 | 70.96
Total | 100 | 100 | 100 | 100 | 100 | 100 | 0 | 100 | 100 | 100 | 100 | 100 | 100 | 100 | 100 | 100 | 100 | 100 | 100 | 0 | 100 | 100 | 100 | 100 | 100 | Total | 100 | 100 | 100 | 100 | 100
Sample / Grupo Mineral | Feldespato K | Muscovita/illita | Arcillas Al | Calcita | Plagioclasa | Piroxeno | Ankerita/Siderita | Hematita/Magnetita | Anfibol | Biotita/flogopita | Clorita | Bornita | Calcosina/digenita | Molibdenita | Apatito | Esfalerita | Ilmenita | Calcopirita | Anhidrita/Yeso | Titanomagnetita | Cuarzo | Rutilo/anatase | Pirita | (Cu,Fe)OH | Covelina | Sample / Grupo Mineral | Bornita | Calcosina/digenita | Calcopirita | Pirita | Covelina | Sample / Grupo Mineral | Bornita | Calcosina/digenita | Calcopirita | Pirita | Covelina
PUNTO 8: RELAVE SCAVENGER TURNO_NOCHE 01-09-25 | [25 empty] | PUNTO 8: RELAVE SCAVENGER TURNO_NOCHE 01-09-25 | [5 empty] | Partículas libres | 0 | 0 | 40.39 | 41.81 | 25
Partículas libres | 100 | 90.38 | 84.69 | 99.22 | 80.68 | 100 | 0 | 92.38 | 34.76 | 65.38 | 87.51 | 0 | 0 | 100 | 33.73 | 0 | 75 | 40.39 | 100 | 100 | 78.15 | 44.44 | 41.81 | 0 | 25 | Partículas libres | 0 | 0 | 40.39 | 41.81 | 25 | Partículas binarias | 0 | 0 | 32.45 | 11.05 | 75
Partículas binarias | 0 | 7.98 | 14.41 | 0.78 | 12.13 | 0 | 0 | 0 | 65.24 | 17.31 | 11.66 | 0 | 0 | 0 | 66.27 | 0 | 25 | 32.45 | 0 | 0 | 20.07 | 50.51 | 11.05 | 100 | 75 | Partículas binarias | 0 | 0 | 32.45 | 11.05 | 75 | Partículas complejas | 100 | 0 | 27.16 | 47.13 | 0
Muscovita/illita | 0 |  | 5.81 | 0 | 4.24 | 0 | 0 | 0 | 0 | 7.69 | 7.4 | 0 | 0 | 0 | 0 | 0 | 0 | 0 | 0 | 0 | 15.74 | 23.23 | 5.67 | 0 | 0 | Muscovita/illita | 0 | 0 | 0 | 5.67 | 0
Arcillas Al | 0 | 0.45 |  | 0 | 0.36 | 0 | 0 | 0 | 0 | 0 | 0 | 0 | 0 | 0 | 0 | 0 | 0 | 0 | 0 | 0 | 2.13 | 0 | 0 | 100 | 0 | Arcillas Al | 0 | 0 | 0 | 0 | 0 | Muscovita/illita | 0 | 0 | 0 | 5.67 | 0
Plagioclasa | 0 | 0.27 | 1.22 | 0 |  | 0 | 0 | 0 | 0 | 0 | 2.06 | 0 | 0 | 0 | 61.45 | 0 | 0 | 0 | 0 | 0 | 0.5 | 0 | 0 | 0 | 0 | Plagioclasa | 0 | 0 | 0 | 0 | 0 | Cuarzo | 0 | 0 | 32.45 | 3.57 | 0
Anfibol | 0 | 0 | 0 | 0 | 0 | 0 | 0 | 0 |  | 0 | 0 | 0 | 0 | 0 | 0 | 0 | 0 | 0 | 0 | 0 | 0.1 | 0 | 0 | 0 | 0 | Anfibol | 0 | 0 | 0 | 0 | 0 | Covelina | 0 | 0 | 0 | 1.17
Biotita/flogopita | 0 | 0.01 | 0 | 0 | 0 | 0 | 0 | 0 | 0 |  | 0.7 | 0 | 0 | 0 | 0 | 0 | 0 | 0 | 0 | 0 | 0 | 0 | 0 | 0 | 0 | Biotita/flogopita | 0 | 0 | 0 | 0 | 0
Clorita | 0 | 0.39 | 0 | 0 | 1.53 | 0 | 0 | 0 | 0 | 9.62 |  | 0 | 0 | 0 | 0 | 0 | 25 | 0 | 0 | 0 | 0.26 | 0 | 0 | 0 | 0 | Clorita | 0 | 0 | 0 | 0 | 0
Apatito | 0 | 0 | 0 | 0 | 0.4 | 0 | 0 | 0 | 0 | 0 | 0 | 0 | 0 | 0 |  | 0 | 0 | 0 | 0 | 0 | 0.05 | 0 | 0 | 0 | 0 | Apatito | 0 | 0 | 0 | 0 | 0
Ilmenita | 0 | 0 | 0 | 0 | 0 | 0 | 0 | 0 | 0 | 0 | 0.8 | 0 | 0 | 0 | 0 | 0 |  | 0 | 0 | 0 | 0 | 0 | 0 | 0 | 0 | Ilmenita | 0 | 0 | 0 | 0 | 0
Calcopirita | 0 | 0 | 0 | 0 | 0 | 0 | 0 | 0 | 0 | 0 | 0 | 0 | 0 | 0 | 0 | 0 | 0 |  | 0 | 0 | 1.05 | 0 | 0 | 0 | 0 | Calcopirita | 0 | 0 |  | 0 | 0
Cuarzo | 0 | 6.61 | 7.11 | 0.78 | 5.6 | 0 | 0 | 0 | 65.24 | 0 | 0.69 | 0 | 0 | 0 | 4.82 | 0 | 0 | 32.45 | 0 | 0 |  | 27.27 | 3.57 | 0 | 0 | Cuarzo | 0 | 0 | 32.45 | 3.57 | 0
Rutilo/anatase | 0 | 0.1 | 0 | 0 | 0 | 0 | 0 | 0 | 0 | 0 | 0 | 0 | 0 | 0 | 0 | 0 | 0 | 0 | 0 | 0 | 0.11 |  | 0 | 0 | 0 | Rutilo/anatase | 0 | 0 | 0 | 0 | 0
Pirita | 0 | 0.15 | 0 | 0 | 0 | 0 | 0 | 0 | 0 | 0 | 0 | 0 | 0 | 0 | 0 | 0 | 0 | 0 | 0 | 0 | 0.07 | 0 |  | 0 | 75 | Pirita | 0 | 0 | 0 |  | 75
(Cu,Fe)OH | 0 | 0 | 0.27 | 0 | 0 | 0 | 0 | 0 | 0 | 0 | 0 | 0 | 0 | 0 | 0 | 0 | 0 | 0 | 0 | 0 | 0 | 0 | 0 |  | 0 | (Cu,Fe)OH | 0 | 0 | 0 | 0 | 0
Covelina | 0 | 0 | 0 | 0 | 0 | 0 | 0 | 0 | 0 | 0 | 0 | 0 | 0 | 0 | 0 | 0 | 0 | 0 | 0 | 0 | 0 | 0 | 1.17 | 0 |  | Covelina | 0 | 0 | 0 | 1.17
Otros | 0 | 0 | 0 | 0 | 0 | 0 | 0 | 0 | 0 | 0 | 0.01 | 0 | 0 | 0 | 0 | 0 | 0 | 0 | 0 | 0 | 0.06 | 0.01 | 0.64 | 0 | 0 | Otros | 0 | 0 | 0 | 0.64 | 0
Partículas complejas | 0 | 1.64 | 0.9 | 0 | 7.19 | 0 | 0 | 7.62 | 0 | 17.31 | 0.84 | 100 | 0 | 0 | 0 | 0 | 0 | 27.16 | 0 | 0 | 1.78 | 5.05 | 47.13 | 0 | 0 | Partículas complejas | 100 | 0 | 27.16 | 47.13 | 0
Total | 100 | 100 | 100 | 100 | 100 | 100 | 0 | 100 | 100 | 100 | 100 | 100 | 0 | 100 | 100 | 0 | 100 | 100 | 100 | 100 | 100 | 100 | 100 | 100 | 100 | Total | 100 | 0 | 100 | 100 | 100
Sample / Grupo Mineral | Feldespato K | Muscovita/illita | Arcillas Al | Calcita | Plagioclasa | Piroxeno | Ankerita/Siderita | Hematita/Magnetita | Anfibol | Biotita/flogopita | Clorita | Bornita | Calcosina/digenita | Molibdenita | Apatito | Esfalerita | Ilmenita | Calcopirita | Anhidrita/Yeso | Titanomagnetita | Cuarzo | Rutilo/anatase | Pirita | (Cu,Fe)OH | Covelina | Sample / Grupo Mineral | Bornita | Calcosina/digenita | Calcopirita | Pirita | Covelina | Sample / Grupo Mineral | Bornita | Calcosina/digenita | Calcopirita | Pirita | Covelina
PUNTO 1: ALIMENTACION 1° CLEANER TURNO_DIA 22-09-25 | [25 empty] | PUNTO 1: ALIMENTACION 1° CLEANER TURNO_DIA 22-09-25 | [5 empty] | Partículas libres | 67.71 | 90.51 | 82.36 | 87.05 | 85.22
Partículas libres | 61.29 | 88.03 | 76.92 | 93.18 | 77.19 | 100 | 0 | 67.49 | 100 | 63.5 | 73.14 | 67.71 | 90.51 | 88 | 93.75 | 100 | 37.25 | 82.36 | 50 | 44.44 | 80.28 | 67.35 | 87.05 | 0 | 85.22 | Partículas libres | 67.71 | 90.51 | 82.36 | 87.05 | 85.22 | Partículas binarias | 4.39 | 9.28 | 12.38 | 12.09 | 12.17
Partículas binarias | 38.71 | 9.82 | 14.84 | 6.82 | 16.1 | 0 | 0 | 32.51 | 0 | 22.63 | 17.75 | 4.39 | 9.28 | 12 | 4.46 | 0 | 62.75 | 12.38 | 0 | 55.56 | 16.24 | 30.61 | 12.09 | 0 | 12.17 | Partículas binarias | 4.39 | 9.28 | 12.38 | 12.09 | 12.17 | Partículas complejas | 27.9 | 0.21 | 5.25 | 0.86 | 2.61
Feldespato K |  | 0 | 0 | 0 | 0.09 | 0 | 0 | 0 | 0 | 0 | 0 | 0 | 0 | 0 | 0 | 0 | 0 | 0 | 0 | 0 | 0 | 0 | 0 | 0 | 0 | Feldespato K | 0 | 0 | 0 | 0 | 0
Muscovita/illita | 22.58 |  | 11.4 | 3.41 | 7.91 | 0 | 0 | 11.78 | 0 | 3.65 | 6.13 | 0 | 2.53 | 12 | 0 | 0 | 0 | 8.35 | 0 | 0 | 14.37 | 28.57 | 5.95 | 0 | 4.06 | Muscovita/illita | 0 | 2.53 | 8.35 | 5.95 | 4.06 | Muscovita/illita | 0 | 2.53 | 8.35 | 5.95 | 4.06
Arcillas Al | 0 | 1.45 |  | 0 | 0.37 | 0 | 0 | 0 | 0 | 0 | 0.05 | 0 | 0 | 0 | 0 | 0 | 0 | 0.15 | 0 | 0 | 0.14 | 0 | 0 | 0 | 0 | Arcillas Al | 0 | 0 | 0.15 | 0 | 0 | Plagioclasa | 1.88 | 0 | 0.37 | 0 | 0.29
Plagioclasa | 16.13 | 0.56 | 1.32 | 0 |  | 0 | 0 | 1.63 | 0 | 2.19 | 2.92 | 1.88 | 0 | 0 | 0 | 0 | 0 | 0.37 | 0 | 0 | 0.79 | 0 | 0 | 0 | 0.29 | Plagioclasa | 1.88 | 0 | 0.37 | 0 | 0.29 | Bornita |  | 0 | 1.34 | 0 | 0
Hematita/Magnetita | 0 | 0.08 | 0 | 0 | 0.89 | 0 | 0 |  | 0 | 0 | 0 | 0 | 0 | 0 | 0 | 0 | 0 | 0 | 0 | 55.56 | 0 | 0 | 0 | 0 | 0 | Hematita/Magnetita | 0 | 0 | 0 | 0 | 0 | Calcosina/digenita | 0 |  | 0 | 0.08 | 4.93
Biotita/flogopita | 0 | 0 | 0 | 0 | 0.09 | 0 | 0 | 0 | 0 |  | 2.06 | 0 | 0 | 0 | 0 | 0 | 0 | 0 | 0 | 0 | 0.01 | 0.51 | 0 | 0 | 0 | Biotita/flogopita | 0 | 0 | 0 | 0 | 0 | Calcopirita | 2.51 | 0 |  | 4.32 | 0
Clorita | 0 | 0.42 | 0.07 | 0 | 1.86 | 0 | 0 | 0 | 0 | 6.57 |  | 0 | 0 | 0 | 0 | 0 | 62.75 | 0 | 0 | 0 | 0.65 | 0 | 0.18 | 0 | 0 | Clorita | 0 | 0 | 0 | 0.18 | 0 | Cuarzo | 0 | 0 | 1.29 | 1.56 | 2.9
Bornita | 0 | 0 | 0 | 0 | 0.42 | 0 | 0 | 0 | 0 | 0 | 0 |  | 0 | 0 | 0 | 0 | 0 | 1.34 | 0 | 0 | 0 | 0 | 0 | 0 | 0 | Bornita |  | 0 | 1.34 | 0 | 0 | Covelina | 0 | 6.54 | 0 | 0
Calcosina/digenita | 0 | 0.03 | 0 | 0 | 0 | 0 | 0 | 0 | 0 | 0 | 0 | 0 |  | 0 | 0 | 0 | 0 | 0 | 0 | 0 | 0 | 0 | 0.08 | 0 | 4.93 | Calcosina/digenita | 0 |  | 0 | 0.08 | 4.93
Ilmenita | 0 | 0 | 0 | 0 | 0 | 0 | 0 | 0 | 0 | 0 | 0.64 | 0 | 0 | 0 | 0 | 0 |  | 0 | 0 | 0 | 0 | 0 | 0 | 0 | 0 | Ilmenita | 0 | 0 | 0 | 0 | 0
Calcopirita | 0 | 0.38 | 0.1 | 0 | 0.2 | 0 | 0 | 0 | 0 | 0 | 0 | 2.51 | 0 | 0 | 0 | 0 | 0 |  | 0 | 0 | 0.11 | 0 | 4.32 | 0 | 0 | Calcopirita | 2.51 | 0 |  | 4.32 | 0
Titanomagnetita | 0 | 0 | 0 | 0 | 0 | 0 | 0 | 19.1 | 0 | 0 | 0 | 0 | 0 | 0 | 0 | 0 | 0 | 0 | 0 |  | 0 | 0 | 0 | 0 | 0 | Titanomagnetita | 0 | 0 | 0 | 0 | 0
Cuarzo | 0 | 6.7 | 1.95 | 3.41 | 4.13 | 0 | 0 | 0 | 0 | 1.46 | 5.21 | 0 | 0 | 0 | 4.46 | 0 | 0 | 1.29 | 0 | 0 |  | 1.53 | 1.56 | 0 | 2.9 | Cuarzo | 0 | 0 | 1.29 | 1.56 | 2.9
Rutilo/anatase | 0 | 0.01 | 0 | 0 | 0 | 0 | 0 | 0 | 0 | 8.76 | 0 | 0 | 0 | 0 | 0 | 0 | 0 | 0 | 0 | 0 | 0 |  | 0 | 0 | 0 | Rutilo/anatase | 0 | 0 | 0 | 0 | 0
Pirita | 0 | 0.16 | 0 | 0 | 0 | 0 | 0 | 0 | 0 | 0 | 0.74 | 0 | 0.21 | 0 | 0 | 0 | 0 | 0.62 | 0 | 0 | 0.13 | 0 |  | 0 | 0 | Pirita | 0 | 0.21 | 0.62 |  | 0
Covelina | 0 | 0 | 0 | 0 | 0.13 | 0 | 0 | 0 | 0 | 0 | 0 | 0 | 6.54 | 0 | 0 | 0 | 0 | 0 | 0 | 0 | 0.01 | 0 | 0 | 0 |  | Covelina | 0 | 6.54 | 0 | 0
Otros | 0 | 0.03 | 0 | 0 | 0.01 | 0 | 0 | 0 | 0 | 0 | 0 | 0 | 0 | 0 | 0 | 0 | 0 | 0.26 | 0 | 0 | 0.03 | 0 | 0 | 0 | 0 | Otros | 0 | 0 | 0.26 | 0 | 0
Partículas complejas | 0 | 2.15 | 8.25 | 0 | 6.71 | 0 | 0 | 0 | 0 | 13.87 | 9.12 | 27.9 | 0.21 | 0 | 1.79 | 0 | 0 | 5.25 | 50 | 0 | 3.48 | 2.04 | 0.86 | 0 | 2.61 | Partículas complejas | 27.9 | 0.21 | 5.25 | 0.86 | 2.61
Total | 100 | 100 | 100 | 100 | 100 | 100 | 0 | 100 | 100 | 100 | 100 | 100 | 100 | 100 | 100 | 100 | 100 | 100 | 100 | 100 | 100 | 100 | 100 | 0 | 100 | Total | 100 | 100 | 100 | 100 | 100
Sample / Grupo Mineral | Feldespato K | Muscovita/illita | Arcillas Al | Calcita | Plagioclasa | Piroxeno | Ankerita/Siderita | Hematita/Magnetita | Anfibol | Biotita/flogopita | Clorita | Bornita | Calcosina/digenita | Molibdenita | Apatito | Esfalerita | Ilmenita | Calcopirita | Anhidrita/Yeso | Titanomagnetita | Cuarzo | Rutilo/anatase | Pirita | (Cu,Fe)OH | Covelina | Sample / Grupo Mineral | Bornita | Calcosina/digenita | Calcopirita | Pirita | Covelina | Sample / Grupo Mineral | Bornita | Calcosina/digenita | Calcopirita | Pirita | Covelina
PUNTO 2: CONCENTRADO 1° CLEANER TURNO_DIA 22-09-25 | [25 empty] | PUNTO 2: CONCENTRADO 1° CLEANER TURNO_DIA 22-09-25 | [5 empty] | Partículas libres | 39.45 | 58.89 | 76.47 | 68.25 | 56.01
Partículas libres | 65.71 | 70.39 | 82.21 | 100 | 84.51 | 58.63 | 0 | 100 | 100 | 8.87 | 65.47 | 39.45 | 58.89 | 100 | 72.73 | 100 | 0 | 76.47 | 100 | 0 | 73.05 | 54.55 | 68.25 | 33.33 | 56.01 | Partículas libres | 39.45 | 58.89 | 76.47 | 68.25 | 56.01 | Partículas binarias | 34.39 | 27.14 | 15.26 | 24.15 | 22.16
Partículas binarias | 34.29 | 20.26 | 12.27 | 0 | 11.43 | 41.37 | 0 | 0 | 0 | 42.74 | 13.89 | 34.39 | 27.14 | 0 | 27.27 | 0 | 100 | 15.26 | 0 | 0 | 17.86 | 16.27 | 24.15 | 20 | 22.16 | Partículas binarias | 34.39 | 27.14 | 15.26 | 24.15 | 22.16 | Partículas complejas | 26.17 | 13.97 | 8.27 | 7.6 | 21.83
Feldespato K |  | 0.01 | 0 | 0 | 0 | 0 | 0 | 0 | 0 | 0 | 0 | 0 | 0 | 0 | 0 | 0 | 0 | 0 | 0 | 0 | 0.08 | 0 | 0 | 0 | 0 | Feldespato K | 0 | 0 | 0 | 0 | 0
Muscovita/illita | 14.29 |  | 6.26 | 0 | 6.38 | 0 | 0 | 0 | 0 | 0 | 4.76 | 4.23 | 7.46 | 0 | 27.27 | 0 | 0 | 8.98 | 0 | 0 | 12.28 | 11 | 8.09 | 13.33 | 2.74 | Muscovita/illita | 4.23 | 7.46 | 8.98 | 8.09 | 2.74 | Muscovita/illita | 4.23 | 7.46 | 8.98 | 8.09 | 2.74
Arcillas Al | 0 | 0.19 |  | 0 | 0 | 0 | 0 | 0 | 0 | 0 | 0 | 0 | 1.64 | 0 | 0 | 0 | 0 | 0.26 | 0 | 0 | 0.4 | 0 | 0.72 | 0 | 0 | Arcillas Al | 0 | 1.64 | 0.26 | 0.72 | 0 | Bornita |  | 0.88 | 0.8 | 1.97 | 2.47
Plagioclasa | 0 | 0.25 | 0 | 0 |  | 0 | 0 | 0 | 0 | 0 | 0 | 0 | 0 | 0 | 0 | 0 | 0 | 0.14 | 0 | 0 | 0.09 | 0 | 0 | 0 | 0 | Plagioclasa | 0 | 0 | 0.14 | 0 | 0 | Calcosina/digenita | 0.9 |  | 0.14 | 0.31 | 6.12
Piroxeno | 0 | 0 | 0 | 0 | 0 |  | 0 | 0 | 0 | 0 | 0 | 0 | 0 | 0 | 0 | 0 | 0 | 0 | 0 | 0 | 0.42 | 0 | 0 | 0 | 0 | Piroxeno | 0 | 0 | 0 | 0 | 0 | Calcopirita | 14.3 | 1.45 |  | 9.03 | 1.88
Biotita/flogopita | 0 | 0 | 0 | 0 | 0 | 0 | 0 | 0 | 0 |  | 2.93 | 0 | 0 | 0 | 0 | 0 | 0 | 0 | 0 | 0 | 0 | 0 | 0 | 0 | 0 | Biotita/flogopita | 0 | 0 | 0 | 0 | 0 | Cuarzo | 1.11 | 1.33 | 1.54 | 1.11 | 1.77
Clorita | 0 | 0.81 | 0 | 0 | 0 | 0 | 0 | 0 | 0 | 42.74 |  | 1.82 | 0 | 0 | 0 | 0 | 100 | 0.03 | 0 | 0 | 0.1 | 0 | 0 | 0 | 1.18 | Clorita | 1.82 | 0 | 0.03 | 0 | 1.18 | Covelina | 7.93 | 11.44 | 0.32 | 1.02
Bornita | 0 | 0.12 | 0 | 0 | 0 | 0 | 0 | 0 | 0 | 0 | 0.92 |  | 0.88 | 0 | 0 | 0 | 0 | 0.8 | 0 | 0 | 0.03 | 0 | 1.97 | 0 | 2.47 | Bornita |  | 0.88 | 0.8 | 1.97 | 2.47
Calcosina/digenita | 0 | 0.3 | 0.53 | 0 | 0 | 0 | 0 | 0 | 0 | 0 | 0 | 0.9 |  | 0 | 0 | 0 | 0 | 0.14 | 0 | 0 | 0.1 | 1.44 | 0.31 | 0 | 6.12 | Calcosina/digenita | 0.9 |  | 0.14 | 0.31 | 6.12
Apatito | 0 | 0.02 | 0 | 0 | 0 | 0 | 0 | 0 | 0 | 0 | 0 | 0 | 0 | 0 |  | 0 | 0 | 0 | 0 | 0 | 0 | 0 | 0 | 0 | 0 | Apatito | 0 | 0 | 0 | 0 | 0
Ilmenita | 0 | 0 | 0 | 0 | 0 | 0 | 0 | 0 | 0 | 0 | 2.76 | 0 | 0 | 0 | 0 | 0 |  | 0 | 0 | 0 | 0 | 0 | 0 | 0 | 0 | Ilmenita | 0 | 0 | 0 | 0 | 0
Calcopirita | 0 | 7.63 | 1.53 | 0 | 3.39 | 0 | 0 | 0 | 0 | 0 | 0.36 | 14.3 | 1.45 | 0 | 0 | 0 | 0 |  | 0 | 0 | 2.97 | 3.83 | 9.03 | 0 | 1.88 | Calcopirita | 14.3 | 1.45 |  | 9.03 | 1.88
Cuarzo | 20 | 7 | 1.38 | 0 | 0.92 | 41.37 | 0 | 0 | 0 | 0 | 1.68 | 1.11 | 1.33 | 0 | 0 | 0 | 0 | 1.54 | 0 | 0 |  | 0 | 1.11 | 0 | 1.77 | Cuarzo | 1.11 | 1.33 | 1.54 | 1.11 | 1.77
Rutilo/anatase | 0 | 0.07 | 0 | 0 | 0 | 0 | 0 | 0 | 0 | 0 | 0 | 0 | 2.24 | 0 | 0 | 0 | 0 | 0.12 | 0 | 0 | 0 |  | 0 | 0 | 0 | Rutilo/anatase | 0 | 2.24 | 0.12 | 0 | 0
Pirita | 0 | 3.57 | 1.11 | 0 | 0 | 0 | 0 | 0 | 0 | 0 | 0 | 0.56 | 0.47 | 0 | 0 | 0 | 0 | 2.64 | 0 | 0 | 0.24 | 0 |  | 0 | 1.29 | Pirita | 0.56 | 0.47 | 2.64 |  | 1.29
(Cu,Fe)OH | 0 | 0.02 | 0 | 0 | 0 | 0 | 0 | 0 | 0 | 0 | 0 | 0 | 0 | 0 | 0 | 0 | 0 | 0 | 0 | 0 | 0 | 0 | 0 |  | 0.27 | (Cu,Fe)OH | 0 | 0 | 0 | 0 | 0.27
Covelina | 0 | 0.05 | 0 | 0 | 0 | 0 | 0 | 0 | 0 | 0 | 0.48 | 7.93 | 11.44 | 0 | 0 | 0 | 0 | 0.32 | 0 | 0 | 0.38 | 0 | 1.02 | 6.67 |  | Covelina | 7.93 | 11.44 | 0.32 | 1.02
Otros | 0 | 0.22 | 1.46 | 0 | 0.74 | 0 | 0 | 0 | 0 | 0 | 0 | 3.54 | 0.23 | 0 | 0 | 0 | 0 | 0.29 | 0 | 0 | 0.77 | 0 | 1.9 | 0 | 4.44 | Otros | 3.54 | 0.23 | 0.29 | 1.9 | 4.44
Partículas complejas | 0 | 9.35 | 5.52 | 0 | 4.06 | 0 | 0 | 0 | 0 | 48.39 | 20.64 | 26.17 | 13.97 | 0 | 0 | 0 | 0 | 8.27 | 0 | 0 | 9.09 | 29.19 | 7.6 | 46.67 | 21.83 | Partículas complejas | 26.17 | 13.97 | 8.27 | 7.6 | 21.83
Total | 100 | 100 | 100 | 100 | 100 | 100 | 0 | 100 | 100 | 100 | 100 | 100 | 100 | 100 | 100 | 100 | 100 | 100 | 100 | 0 | 100 | 100 | 100 | 100 | 100 | Total | 100 | 100 | 100 | 100 | 100
Sample / Grupo Mineral | Feldespato K | Muscovita/illita | Arcillas Al | Calcita | Plagioclasa | Piroxeno | Ankerita/Siderita | Hematita/Magnetita | Anfibol | Biotita/flogopita | Clorita | Bornita | Calcosina/digenita | Molibdenita | Apatito | Esfalerita | Ilmenita | Calcopirita | Anhidrita/Yeso | Titanomagnetita | Cuarzo | Rutilo/anatase | Pirita | (Cu,Fe)OH | Covelina | Sample / Grupo Mineral | Bornita | Calcosina/digenita | Calcopirita | Pirita | Covelina | Sample / Grupo Mineral | Bornita | Calcosina/digenita | Calcopirita | Pirita | Covelina
PUNTO 5: CONCENTRADO CLNR SCV TURNO_DIA 22-09-25 | [25 empty] | PUNTO 5: CONCENTRADO CLNR SCV TURNO_DIA 22-09-25 | [5 empty] | Partículas libres | 47.69 | 45.53 | 49.87 | 60.25 | 40.31
Partículas libres | 80 | 65.47 | 79.61 | 90.54 | 74.65 | 69.06 | 0 | 58.93 | 82.74 | 58.82 | 52.27 | 47.69 | 45.53 | 97.53 | 87.93 | 100 | 15.69 | 49.87 | 0 | 0 | 55.16 | 50.74 | 60.25 | 0 | 40.31 | Partículas libres | 47.69 | 45.53 | 49.87 | 60.25 | 40.31 | Partículas binarias | 24.42 | 15.87 | 24.87 | 24.67 | 28.27
Partículas binarias | 20 | 19.26 | 10.53 | 9.46 | 8.38 | 15.35 | 0 | 0.67 | 11.51 | 3.92 | 11.17 | 24.42 | 15.87 | 2.47 | 12.07 | 0 | 9.8 | 24.87 | 90.91 | 0 | 24.03 | 4.93 | 24.67 | 5.13 | 28.27 | Partículas binarias | 24.42 | 15.87 | 24.87 | 24.67 | 28.27 | Partículas complejas | 27.9 | 38.59 | 25.26 | 15.08 | 31.41
Feldespato K |  | 0.01 | 0 | 0 | 0 | 0 | 0 | 0 | 0 | 0 | 0 | 0 | 0 | 0 | 0 | 0 | 0 | 0 | 0 | 0 | 0 | 0 | 0 | 0 | 0 | Feldespato K | 0 | 0 | 0 | 0 | 0
Muscovita/illita | 20 |  | 5.29 | 4.05 | 2.63 | 15.35 | 0 | 0 | 0 | 0 | 1.87 | 10.83 | 4.77 | 0 | 0 | 0 | 0 | 18.8 | 0 | 0 | 20.38 | 4.93 | 10.8 | 0 | 5.41 | Muscovita/illita | 10.83 | 4.77 | 18.8 | 10.8 | 5.41
Arcillas Al | 0 | 0.63 |  | 0 | 0.49 | 0 | 0 | 0 | 0 | 0 | 0.87 | 0 | 0.69 | 0 | 0 | 0 | 0 | 0.27 | 0 | 0 | 0.37 | 0 | 0 | 0 | 0.7 | Arcillas Al | 0 | 0.69 | 0.27 | 0 | 0.7 | Muscovita/illita | 10.83 | 4.77 | 18.8 | 10.8 | 5.41
Calcita | 0 | 0 | 0 |  | 0 | 0 | 0 | 0 | 0 | 0 | 0 | 0 | 0 | 0 | 0 | 0 | 0 | 0.03 | 0 | 0 | 0 | 0 | 0 | 0 | 0 | Calcita | 0 | 0 | 0.03 | 0 | 0 | Calcosina/digenita | 0 |  | 0.02 | 0.17 | 18.67
Plagioclasa | 0 | 0.11 | 2.58 | 0 |  | 0 | 0 | 0 | 0 | 0 | 3.02 | 0 | 0 | 0 | 0 | 0 | 0 | 0.09 | 0 | 0 | 0.22 | 0 | 0 | 0 | 0 | Plagioclasa | 0 | 0 | 0.09 | 0 | 0 | Calcopirita | 7.36 | 0.43 |  | 6.17 | 1.05
Hematita/Magnetita | 0 | 0 | 0 | 0 | 0 | 0 | 0 |  | 0 | 0 | 0 | 0 | 0 | 0 | 0 | 0 | 0 | 0.07 | 0 | 0 | 0 | 0 | 0 | 0 | 0 | Hematita/Magnetita | 0 | 0 | 0.07 | 0 | 0 | Cuarzo | 0.52 | 3.56 | 0.72 | 1.82 | 0
Anfibol | 0 | 0 | 0 | 0 | 0 | 0 | 0 | 0 |  | 0 | 0 | 0 | 0 | 0 | 0 | 0 | 0 | 0 | 0 | 0 | 0.04 | 0 | 0 | 0 | 0 | Anfibol | 0 | 0 | 0 | 0 | 0 | Pirita | 3.91 | 1.39 | 2.46 |  | 1.57
Biotita/flogopita | 0 | 0 | 0 | 0 | 0 | 0 | 0 | 0 | 0 |  | 0.11 | 0 | 0 | 0 | 0 | 0 | 0 | 0 | 0 | 0 | 0 | 0 | 0 | 0 | 0 | Biotita/flogopita | 0 | 0 | 0 | 0 | 0
Clorita | 0 | 0.05 | 0.34 | 0 | 1.57 | 0 | 0 | 0 | 0 | 3.92 |  | 1.03 | 0.17 | 0 | 0 | 0 | 0 | 0.48 | 0 | 0 | 0.07 | 0 | 0.01 | 0 | 0 | Clorita | 1.03 | 0.17 | 0.48 | 0.01 | 0
Bornita | 0 | 0.19 | 0 | 0 | 0 | 0 | 0 | 0 | 0 | 0 | 2.29 |  | 0 | 0 | 0 | 0 | 0 | 0.58 | 0 | 0 | 0.02 | 0 | 0.91 | 0 | 0.35 | Bornita |  | 0 | 0.58 | 0.91 | 0.35
Calcosina/digenita | 0 | 0.26 | 0.18 | 0 | 0 | 0 | 0 | 0 | 0 | 0 | 0.56 | 0 |  | 0 | 0 | 0 | 0 | 0.02 | 0 | 0 | 0.13 | 0 | 0.17 | 5.13 | 18.67 | Calcosina/digenita | 0 |  | 0.02 | 0.17 | 18.67
Apatito | 0 | 0 | 0 | 0 | 0 | 0 | 0 | 0 | 0 | 0 | 0 | 0 | 0 | 0 |  | 0 | 0 | 0 | 0 | 0 | 0 | 0 | 0.21 | 0 | 0 | Apatito | 0 | 0 | 0 | 0.21 | 0
Calcopirita | 0 | 5.05 | 0.3 | 5.41 | 0.81 | 0 | 0 | 0.67 | 0 | 0 | 0.97 | 7.36 | 0.43 | 0 | 0 | 0 | 0 |  | 0 | 0 | 1.74 | 0 | 6.17 | 0 | 1.05 | Calcopirita | 7.36 | 0.43 |  | 6.17 | 1.05
Anhidrita/Yeso | 0 | 0 | 0 | 0 | 0 | 0 | 0 | 0 | 0 | 0 | 0 | 0 | 0 | 0 | 0 | 0 | 0 | 0 |  | 0 | 0 | 0 | 2.43 | 0 | 0 | Anhidrita/Yeso | 0 | 0 | 0 | 2.43 | 0
Cuarzo | 0 | 9.99 | 1.58 | 0 | 2.89 | 0 | 0 | 0 | 11.51 | 0 | 0.9 | 0.52 | 3.56 | 2.47 | 0 | 0 | 9.8 | 0.72 | 0 | 0 |  | 0 | 1.82 | 0 | 0 | Cuarzo | 0.52 | 3.56 | 0.72 | 1.82 | 0
Rutilo/anatase | 0 | 0.12 | 0 | 0 | 0 | 0 | 0 | 0 | 0 | 0 | 0 | 0 | 0 | 0 | 0 | 0 | 0 | 0 | 0 | 0 | 0 |  | 0 | 0 | 0 | Rutilo/anatase | 0 | 0 | 0 | 0 | 0
Pirita | 0 | 2.69 | 0 | 0 | 0 | 0 | 0 | 0 | 0 | 0 | 0.59 | 3.91 | 1.39 | 0 | 12.07 | 0 | 0 | 2.46 | 90.91 | 0 | 0.28 | 0 |  | 0 | 1.57 | Pirita | 3.91 | 1.39 | 2.46 |  | 1.57
(Cu,Fe)OH | 0 | 0 | 0 | 0 | 0 | 0 | 0 | 0 | 0 | 0 | 0 | 0 | 0.87 | 0 | 0 | 0 | 0 | 0 | 0 | 0 | 0 | 0 | 0 |  | 0 | (Cu,Fe)OH | 0 | 0.87 | 0 | 0 | 0
Covelina | 0 | 0.09 | 0.25 | 0 | 0 | 0 | 0 | 0 | 0 | 0 | 0 | 0.52 | 3.99 | 0 | 0 | 0 | 0 | 0.02 | 0 | 0 | 0 | 0 | 1.14 | 0 |  | Covelina | 0.52 | 3.99 | 0.02 | 1.14
Otros | 0 | 0.07 | 0.01 | 0 | 0 | 0 | 0 | 0 | 0 | 0 | 0 | 0.25 | 0 | 0 | 0 | 0 | 0 | 1.33 | 0 | 0 | 0.78 | 0 | 1.01 | 0 | 0.52 | Otros | 0.25 | 0 | 1.33 | 1.01 | 0.52
Partículas complejas | 0 | 15.27 | 9.86 | 0 | 16.97 | 15.59 | 0 | 40.4 | 5.75 | 37.25 | 36.56 | 27.9 | 38.59 | 0 | 0 | 0 | 74.51 | 25.26 | 9.09 | 100 | 20.81 | 44.33 | 15.08 | 94.87 | 31.41 | Partículas complejas | 27.9 | 38.59 | 25.26 | 15.08 | 31.41
Total | 100 | 100 | 100 | 100 | 100 | 100 | 0 | 100 | 100 | 100 | 100 | 100 | 100 | 100 | 100 | 100 | 100 | 100 | 100 | 100 | 100 | 100 | 100 | 100 | 100 | Total | 100 | 100 | 100 | 100 | 100
Sample / Grupo Mineral | Feldespato K | Muscovita/illita | Arcillas Al | Calcita | Plagioclasa | Piroxeno | Ankerita/Siderita | Hematita/Magnetita | Anfibol | Biotita/flogopita | Clorita | Bornita | Calcosina/digenita | Molibdenita | Apatito | Esfalerita | Ilmenita | Calcopirita | Anhidrita/Yeso | Titanomagnetita | Cuarzo | Rutilo/anatase | Pirita | (Cu,Fe)OH | Covelina | Sample / Grupo Mineral | Bornita | Calcosina/digenita | Calcopirita | Pirita | Covelina | Sample / Grupo Mineral | Bornita | Calcosina/digenita | Calcopirita | Pirita | Covelina
PUNTO 8: RELAVE SCAVENGER TURNO_DIA 22-09-25 | [25 empty] | PUNTO 8: RELAVE SCAVENGER TURNO_DIA 22-09-25 | [5 empty] | Partículas libres | 4.18 | 0 | 100 | 94.1 | 100
Partículas libres | 98.15 | 88.35 | 68.6 | 100 | 74.42 | 90.96 | 100 | 99.04 | 84.76 | 78.06 | 75.94 | 4.18 | 0 | 100 | 100 | 0 | 7.34 | 100 | 100 | 0 | 79.74 | 89.4 | 94.1 | 0 | 100 | Partículas libres | 4.18 | 0 | 100 | 94.1 | 100 | Partículas binarias | 0 | 0 | 0 | 3.49 | 0
Partículas binarias | 1.85 | 10.08 | 28.33 | 0 | 16.65 | 9.04 | 0 | 0.96 | 15.24 | 11.73 | 16.76 | 0 | 0 | 0 | 0 | 0 | 88.07 | 0 | 0 | 0 | 18.45 | 4.64 | 3.49 | 0 | 0 | Partículas binarias | 0 | 0 | 0 | 3.49 | 0 | Partículas complejas | 95.82 | 0 | 0 | 2.41 | 0
Feldespato K |  | 0.01 | 0 | 0 | 0 | 0 | 0 | 0 | 0 | 0 | 0 | 0 | 0 | 0 | 0 | 0 | 0 | 0 | 0 | 0 | 0 | 0 | 0 | 0 | 0 | Feldespato K | 0 | 0 | 0 | 0 | 0
Muscovita/illita | 1.85 |  | 12.35 | 0 | 6.85 | 0 | 0 | 0 | 0 | 0 | 4.86 | 0 | 0 | 0 | 0 | 0 | 0 | 0 | 0 | 0 | 15.95 | 0 | 1.9 | 0 | 0 | Muscovita/illita | 0 | 0 | 0 | 1.9 | 0 | Muscovita/illita | 0 | 0 | 0 | 1.9 | 0
Arcillas Al | 0 | 0.69 |  | 0 | 3.68 | 0 | 0 | 0 | 0 | 0 | 0.05 | 0 | 0 | 0 | 0 | 0 | 0 | 0 | 0 | 0 | 0.86 | 0 | 0.17 | 0 | 0 | Arcillas Al | 0 | 0 | 0 | 0.17 | 0 | Arcillas Al | 0 | 0 | 0 | 0.17 | 0
Plagioclasa | 0 | 0.55 | 3.59 | 0 |  | 0 | 0 | 0 | 0 | 0 | 3.39 | 0 | 0 | 0 | 0 | 0 | 0 | 0 | 0 | 0 | 0.85 | 0 | 0 | 0 | 0 | Plagioclasa | 0 | 0 | 0 | 0 | 0 | Cuarzo | 0 | 0 | 0 | 1.41 | 0
Hematita/Magnetita | 0 | 0 | 0 | 0 | 0 | 0 | 0 |  | 0 | 0 | 0 | 0 | 0 | 0 | 0 | 0 | 0 | 0 | 0 | 0 | 0.04 | 0 | 0 | 0 | 0 | Hematita/Magnetita | 0 | 0 | 0 | 0 | 0
Anfibol | 0 | 0 | 0 | 0 | 0 | 0 | 0 | 0 |  | 0 | 0 | 0 | 0 | 0 | 0 | 0 | 0 | 0 | 0 | 0 | 0.06 | 0 | 0 | 0 | 0 | Anfibol | 0 | 0 | 0 | 0 | 0
Biotita/flogopita | 0 | 0 | 0 | 0 | 0 | 0 | 0 | 0 | 0 |  | 0.26 | 0 | 0 | 0 | 0 | 0 | 0 | 0 | 0 | 0 | 0.16 | 0 | 0 | 0 | 0 | Biotita/flogopita | 0 | 0 | 0 | 0 | 0
Clorita | 0 | 0.41 | 0.1 | 0 | 2.54 | 0 | 0 | 0 | 0 | 4.08 |  | 0 | 0 | 0 | 0 | 0 | 88.07 | 0 | 0 | 0 | 0.36 | 0 | 0 | 0 | 0 | Clorita | 0 | 0 | 0 | 0 | 0
Ilmenita | 0 | 0 | 0 | 0 | 0 | 0 | 0 | 0 | 0 | 0 | 5.49 | 0 | 0 | 0 | 0 | 0 |  | 0 | 0 | 0 | 0 | 0 | 0 | 0 | 0 | Ilmenita | 0 | 0 | 0 | 0 | 0
Cuarzo | 0 | 7.99 | 12.02 | 0 | 3.58 | 9.04 | 0 | 0.96 | 15.24 | 7.65 | 2.7 | 0 | 0 | 0 | 0 | 0 | 0 | 0 | 0 | 0 |  | 4.64 | 1.41 | 0 | 0 | Cuarzo | 0 | 0 | 0 | 1.41 | 0
Pirita | 0 | 0.29 | 0.07 | 0 | 0 | 0 | 0 | 0 | 0 | 0 | 0 | 0 | 0 | 0 | 0 | 0 | 0 | 0 | 0 | 0 | 0.11 | 0 |  | 0 | 0 | Pirita | 0 | 0 | 0 |  | 0
Otros | 0 | 0.14 | 0.2 | 0 | 0 | 0 | 0 | 0 | 0 | 0 | 0.01 | 0 | 0 | 0 | 0 | 0 | 0 | 0 | 0 | 0 | 0.06 | 0 | 0.01 | 0 | 0 | Otros | 0 | 0 | 0 | 0.01 | 0
Partículas complejas | 0 | 1.58 | 3.07 | 0 | 8.93 | 0 | 0 | 0 | 0 | 10.2 | 7.3 | 95.82 | 0 | 0 | 0 | 0 | 4.59 | 0 | 0 | 0 | 1.81 | 5.96 | 2.41 | 0 | 0 | Partículas complejas | 95.82 | 0 | 0 | 2.41 | 0
Total | 100 | 100 | 100 | 100 | 100 | 100 | 100 | 100 | 100 | 100 | 100 | 100 | 0 | 100 | 100 | 0 | 100 | 100 | 100 | 0 | 100 | 100 | 100 | 0 | 100 | Total | 100 | 0 | 100 | 100 | 100

## Mine Modal Ro
| PUNTO 1: ALIMENTACION RO TURNO_DIA 26-08-25 | PUNTO 2: RELAVE RO TURNO_DIA 26-08-25 | PUNTO 3: CONCENTRADO RO TURNO_DIA 26-08-25 | PUNTO 1: ALIMENTACION RO TURNO_NOCHE 07-08-25 | PUNTO 2: RELAVE RO TURNO_NOCHE 07-08-25 | PUNTO 3: CONCENTRADO RO TURNO_NOCHE 07-08-25
| Dia 26-08-25 | Dia 26-08-25 | Dia 26-08-25 | Noche 07-08-25 | Noche 07-08-25 | Noche 07-08-25
Grupo Mineral / Sample | Alim Ro | Rel Ro | Conc Ro | Alim Ro | Rel Ro | Conc Ro
Cuarzo | 53.522 | 58.195 | 30.237 | 53.858 | 54.771 | 27.451
Muscovita/illita | 32.192 | 31.292 | 36.171 | 31.191 | 32.857 | 36.864
Pirita | 3.548 | 0.502 | 16.858 | 3.804 | 3.149 | 12.324
Plagioclasa | 5.039 | 5.22 | 3.502 | 4.966 | 4.265 | 2.579
Calcopirita | 0.793 | 0.173 | 6.668 | 0.913 | 0.378 | 12.355
Clorita | 2.011 | 2.241 | 1.47 | 2.413 | 2.164 | 1.346
Arcillas Al | 1.229 | 1.001 | 1.614 | 1.391 | 1.243 | 1.538
Calcosina/digenita | 0.345 | 0.049 | 1.588 | 0.158 | 0.024 | 2.7
Hematita/Magnetita | 0.377 | 0.397 | 0.145 | 0.183 | 0.239 | 0.106
Bornita | 0.046 | 0.027 | 0.324 | 0.11 | 0.058 | 0.827
Covelina | 0.028 | 0.008 | 0.28 | 0.084 | 0.013 | 0.733
Biotita/flogopita | 0.165 | 0.266 | 0.117 | 0.25 | 0.198 | 0.1
Rutilo/anatase | 0.172 | 0.15 | 0.196 | 0.114 | 0.182 | 0.27
Alunita | 0.217 | 0.064 | 0.155 | 0.164 | 0.187 | 0.212
Ilmenita | 0.088 | 0.113 | 0.227 | 0.055 | 0.068 | 0.059
Apatito | 0.077 | 0.087 | 0.091 | 0.038 | 0.064 | 0.025
Feldespato K | 0.034 | 0.085 | 0.017 | 0.135 | 0.015 | 0.076
Enargita/Tennantita | 0.009 | 0.001 | 0.082 | 0.011 | 0.002 | 0.196
Molibdenita | 0.003 | 0.03 | 0.122 | 0.017 | 0.029 | 0.069
Arcillas Cu | 0.014 | 0.011 | 0.074 | 0.012 | 0.019 | 0.032
Piroxeno | 0.019 | 0.021 | 0.032 | 0.018 | 0.03 | 0.009
Anfibol | 0.015 | 0.019 | 0.002 | 0.011 | 0.019 | 0.011
Esfalerita | 0 | 0 | 0 | 0 | 0 | 0.066
Calcita | 0.002 | 0.002 | 0.001 | 0.042 | 0.003 | 0.009
Anhidrita/Yeso | 0.011 | 0.005 | 0.023 | 0.009 | 0.006 | 0.002
Circon | 0.011 | 0.003 | 0.001 | 0.004 | 0.009 | 0.025
Titanomagnetita | 0.009 | 0.007 | 0 | 0.028 | 0 | 0
Epidota | 0.01 | 0.018 | 0 | 0.005 | 0 | 0
Monazita | 0.005 | 0.001 | 0 | 0.001 | 0.003 | 0.007
Silicato Fe | 0 | 0.001 | 0 | 0.011 | 0.003 | 0
Limonita(Cu) | 0 | 0.008 | 0.003 | 0 | 0 | 0
(Cu,Fe)OH | 0.005 | 0.001 | 0 | 0.001 | 0 | 0.002
The rest | 0.002 | 0 | 0.001 | 0.004 | 0.002 | 0.009
Total | 100 | 100 | 100 | 100 | 100 | 100

## Ocurrencia Cu Ro
Cu | PUNTO 1: ALIMENTACION RO TURNO_DIA 26-08-25 | PUNTO 2: RELAVE RO TURNO_DIA 26-08-25 | PUNTO 3: CONCENTRADO RO TURNO_DIA 26-08-25 | PUNTO 1: ALIMENTACION RO TURNO_NOCHE 07-08-25 | PUNTO 2: RELAVE RO TURNO_NOCHE 07-08-25 | PUNTO 3: CONCENTRADO RO TURNO_NOCHE 07-08-25
| Dia 26-08-25 | Dia 26-08-25 | Dia 26-08-25 | Noche 07-08-25 | Noche 07-08-25 | Noche 07-08-25
| Alim Ro | Rel Ro | Conc Ro | Alim Ro | Rel Ro | Conc Ro
Calcopirita | 45.527 | 48.6967 | 57.6467 | 55.1688 | 66.7933 | 56.7902
Calcosina/digenita | 45.632 | 32.1784 | 31.6665 | 21.9618 | 9.7436 | 28.6196
Bornita | 4.8714 | 13.7641 | 5.1136 | 12.1983 | 18.603 | 6.9482
Covelina | 3.0726 | 4.5052 | 4.6536 | 9.795 | 4.3339 | 6.471
Enargita/Tennantita | 0.6778 | 0.4726 | 0.9168 | 0.8336 | 0.4592 | 1.1623
(Cu,Fe)OH | 0.2029 | 0.1955 | 0 | 0.0413 | 0.0656 | 0.0086
Limonita(Cu) | 0.0008 | 0.1795 | 0.002 | 0.0011 | 0 | 0
Otros | 0.0155 | 0.008 | 0.0008 | 0 | 0.0014 | 0
Total | 100 | 100 | 100 | 100 | 100 | 100
Fe | PUNTO 2: CONCENTRADO 1° CLEANER TURNO_NOCHE 01-09-25 | PUNTO 5: CONCENTRADO CLNR SCV TURNO_NOCHE 01-09-25 | PUNTO 8: RELAVE SCAVENGER TURNO_NOCHE 01-09-25 | PUNTO 1: ALIMENTACION 1° CLEANER TURNO_DIA 22-09-25 | PUNTO 2: CONCENTRADO 1° CLEANER TURNO_DIA 22-09-25 | PUNTO 5: CONCENTRADO CLNR SCV TURNO_DIA 22-09-25
| Noche 01-09-25 | Noche 01-09-25 | Noche 01-09-25 | Dia 22-09-2025 | Dia 22-09-2025 | Dia 22-09-2025
| 1°CL | CLNR SCV | SCV | 1°CL | 1°CL | CLNR SCV
| Conc | Conc | Rel | Alim | Conc | Conc
Pirita | 58.2748 | 62.3547 | 86.1081 | 70.9076 | 53.5775 | 64.2498
Calcopirita | 39.0608 | 34.5118 | 2.8227 | 22.9064 | 43.0493 | 31.077
Clorita | 0.8643 | 1.3994 | 7.0798 | 3.0214 | 0.4855 | 1.22
Hematita/Magnetita | 0.0152 | 0.567 | 3.1631 | 2.0324 | 0.3574 | 2.1279
Bornita | 1.3287 | 0.483 | 0.049 | 0.4139 | 2.0331 | 0.8543
Ilmenita | 0.0646 | 0.1829 | 0.3001 | 0.4048 | 0.0126 | 0.1714
Enargita/Tennantita | 0.2228 | 0.1127 | 0.0571 | 0.0691 | 0.3452 | 0.1345
Biotita/flogopita | 0.0326 | 0.0833 | 0.2235 | 0.1246 | 0.0446 | 0.0196
Anfibol | 0.0156 | 0.1596 | 0.0378 | 0.0034 | 0.0016 | 0.0156
Limonita(Cu) | 0.0563 | 0.1109 | 0 | 0.0084 | 0.0265 | 0.0602
Titanomagnetita | 0 | 0 | 0.1327 | 0.0842 | 0 | 0.0158
Arcillas Al | 0.0292 | 0 | 0 | 0.0166 | 0 | 0
Esfalerita | 0.0217 | 0.0003 | 0 | 0.0032 | 0.0482 | 0.0009
(Cu,Fe)OH | 0.0012 | 0.0286 | 0 | 0 | 0.0082 | 0
Limonita(Cu,Mn) | 0 | 0 | 0 | 0 | 0 | 0.0466
Epidota | 0 | 0.0007 | 0 | 0 | 0.0072 | 0.0015
Jarosita | 0.0012 | 0.0018 | 0.0209 | 0 | 0 | 0.0019
Ankerita/Siderita | 0 | 0 | 0 | 0 | 0 | 0
Otros | 0.0109 | 0.0033 | 0.0052 | 0.004 | 0.0031 | 0.003
Total | 100 | 100 | 100 | 100 | 100 | 100

## Liberación Ro
| Análisis de liberación por perímetro |  |  | Clases liberación
ID MUESTRA | FASE MINERAL |  |  | <10 | ≥10<20 | ≥20<30 | ≥30<40 | ≥40<50 | ≥50<60 | ≥60<70 | ≥70<80 | ≥80<90 | ≥90 | All particles
PUNTO 1: ALIMENTACION 1° CLEANER TURNO_NOCHE 01-09-25 | Calcopirita | 1°CL | Alim Ro | 21.5592 | 21.5537 | 6.7424 | 2.7955 | 9.0135 | 4.0932 | 3.7978 | 2.7534 | 2.6403 | 25.051 | 100
PUNTO 2: CONCENTRADO 1° CLEANER TURNO_NOCHE 01-09-25 | Calcopirita | 1°CL | Rel Ro | 50.3284 | 14.849 | 26.4663 | 0 | 0 | 0.4809 | 3.2463 | 0 | 0.3607 | 4.2683 | 100
PUNTO 5: CONCENTRADO CLNR SCV TURNO_NOCHE 01-09-25 | Calcopirita | CL SCV | Conc Ro | 1.6638 | 1.7815 | 1.2445 | 3.2135 | 1.2572 | 4.6209 | 5.1571 | 5.1326 | 12.6714 | 63.2575 | 100
PUNTO 8: RELAVE SCAVENGER TURNO_NOCHE 01-09-25 | Calcopirita | SCV | Alim Ro | 18.1871 | 7.9513 | 2.617 | 1.0206 | 0.8375 | 2.7543 | 7.3105 | 5.9687 | 4.7987 | 48.5542 | 100
PUNTO 1: ALIMENTACION 1° CLEANER TURNO_DIA 22-09-25 | Calcopirita | 1°CL | Rel Ro | 42.5393 | 10.8202 | 18.7137 | 10.603 | 5.184 | 0.146 | 0 | 0 | 0 | 11.9938 | 100
PUNTO 2: CONCENTRADO 1° CLEANER TURNO_DIA 22-09-25 | Calcopirita | 1°CL | Conc Ro | 1.8408 | 2.0585 | 1.5903 | 2.7244 | 8.6277 | 4.7069 | 2.6704 | 4.382 | 6.2709 | 65.1279 | 100
PUNTO 1: ALIMENTACION 1° CLEANER TURNO_NOCHE 01-09-25 | Calcosina/digenita | 1°CL | Alim Ro | 2.9695 | 1.5228 | 0.1523 | 0 | 18.7309 | 1.066 | 4.264 | 3.6548 | 5.3299 | 62.3097 | 100
PUNTO 2: CONCENTRADO 1° CLEANER TURNO_NOCHE 01-09-25 | Calcosina/digenita | 1°CL | Rel Ro | 100 | 0 | 0 | 0 | 0 | 0 | 0 | 0 | 0 | 0 | 100
PUNTO 5: CONCENTRADO CLNR SCV TURNO_NOCHE 01-09-25 | Calcosina/digenita | CL SCV | Conc Ro | 0.9606 | 2.5937 | 0.7685 | 2.3055 | 0.7685 | 0.1921 | 0.8646 | 6.8204 | 2.3055 | 82.4207 | 100
PUNTO 8: RELAVE SCAVENGER TURNO_NOCHE 01-09-25 | Calcosina/digenita | SCV | Alim Ro | 0.4415 | 13.0243 | 0 | 0 | 0.6623 | 3.9735 | 2.8698 | 10.1545 | 0 | 68.8742 | 100
PUNTO 1: ALIMENTACION 1° CLEANER TURNO_DIA 22-09-25 | Calcosina/digenita | 1°CL | Rel Ro | 14.2857 | 14.2857 | 0 | 21.8487 | 0 | 0 | 0 | 0 | 0 | 49.5798 | 100
PUNTO 2: CONCENTRADO 1° CLEANER TURNO_DIA 22-09-25 | Calcosina/digenita | 1°CL | Conc Ro | 2.3305 | 0.2825 | 10.6638 | 0.2119 | 0.4944 | 0 | 1.0593 | 3.4605 | 15.1836 | 66.3136 | 100
PUNTO 1: ALIMENTACION 1° CLEANER TURNO_NOCHE 01-09-25 | Bornita | 1°CL | Alim Ro | 24.6377 | 20.2899 | 0 | 0 | 0 | 0 | 0 | 0 | 26.57 | 28.5024 | 100
PUNTO 2: CONCENTRADO 1° CLEANER TURNO_NOCHE 01-09-25 | Bornita | 1°CL | Rel Ro | 49.8151 | 49.7013 | 0 | 0 | 0 | 0 | 0 | 0 | 0 | 0.4836 | 100
PUNTO 5: CONCENTRADO CLNR SCV TURNO_NOCHE 01-09-25 | Bornita | CL SCV | Conc Ro | 10.0529 | 30.9011 | 11.2769 | 7.6522 | 0.8055 | 5.6385 | 0 | 0 | 0 | 33.6729 | 100
PUNTO 8: RELAVE SCAVENGER TURNO_NOCHE 01-09-25 | Bornita | SCV | Alim Ro | 22.5459 | 21.4165 | 6.4598 | 3.2299 | 1.6149 | 0 | 0 | 21.9812 | 17.9175 | 4.8343 | 100
PUNTO 1: ALIMENTACION 1° CLEANER TURNO_DIA 22-09-25 | Bornita | 1°CL | Rel Ro | 74.4594 | 24.9679 | 0 | 0 | 0 | 0 | 0 | 0 | 0 | 0.5728 | 100
PUNTO 2: CONCENTRADO 1° CLEANER TURNO_DIA 22-09-25 | Bornita | 1°CL | Conc Ro | 6.242 | 3.5459 | 1.576 | 0.394 | 5.3189 | 2.5609 | 0.591 | 3.9167 | 21.6694 | 54.1852 | 100
PUNTO 1: ALIMENTACION 1° CLEANER TURNO_NOCHE 01-09-25 | Covelina | 1°CL | Alim Ro | 21.1679 | 13.1387 | 23.3577 | 0.7299 | 2.1898 | 10.9489 | 0 | 6.5693 | 0 | 21.8978 | 100
PUNTO 2: CONCENTRADO 1° CLEANER TURNO_NOCHE 01-09-25 | Covelina | 1°CL | Rel Ro | 60.5634 | 0 | 0 | 11.2676 | 0 | 0 | 0 | 0 | 0 | 28.169 | 100
PUNTO 5: CONCENTRADO CLNR SCV TURNO_NOCHE 01-09-25 | Covelina | CL SCV | Conc Ro | 0.8439 | 2.9536 | 0 | 0 | 0 | 8.4388 | 6.3291 | 17.7215 | 18.1435 | 45.5696 | 100
PUNTO 8: RELAVE SCAVENGER TURNO_NOCHE 01-09-25 | Covelina | SCV | Alim Ro | 4.4728 | 24.2812 | 4.1534 | 0 | 0 | 50.1597 | 0 | 0 | 2.8754 | 14.0575 | 100
PUNTO 1: ALIMENTACION 1° CLEANER TURNO_DIA 22-09-25 | Covelina | 1°CL | Rel Ro | 14.6341 | 12.1951 | 53.6585 | 0 | 0 | 0 | 0 | 17.0732 | 0 | 2.439 | 100
PUNTO 2: CONCENTRADO 1° CLEANER TURNO_DIA 22-09-25 | Covelina | 1°CL | Conc Ro | 3.2258 | 2.2177 | 3.2258 | 1.0081 | 1.6129 | 11.4919 | 1.0081 | 4.6371 | 4.0323 | 67.5403 | 100
PUNTO 1: ALIMENTACION 1° CLEANER TURNO_NOCHE 01-09-25 | Pirita | 1°CL | Alim Ro | 2.9043 | 0.6144 | 3.3635 | 2.8484 | 0.0186 | 0.242 | 1.2163 | 5.2806 | 6.2912 | 77.2206 | 100
PUNTO 2: CONCENTRADO 1° CLEANER TURNO_NOCHE 01-09-25 | Pirita | 1°CL | Rel Ro | 14.5827 | 5.459 | 32.6784 | 2.1735 | 1.3142 | 2.1482 | 1.1373 | 2.2999 | 0.9857 | 37.2211 | 100
PUNTO 5: CONCENTRADO CLNR SCV TURNO_NOCHE 01-09-25 | Pirita | CL SCV | Conc Ro | 0.0608 | 0.9418 | 0.395 | 0.3487 | 0.8431 | 0.2886 | 0.6912 | 4.6256 | 8.696 | 83.1093 | 100
PUNTO 8: RELAVE SCAVENGER TURNO_NOCHE 01-09-25 | Pirita | SCV | Alim Ro | 1.2124 | 5.6623 | 0.8517 | 0.6446 | 1.4963 | 1.6728 | 3.5981 | 7.4662 | 2.8468 | 74.5489 | 100
PUNTO 1: ALIMENTACION 1° CLEANER TURNO_DIA 22-09-25 | Pirita | 1°CL | Rel Ro | 4.2023 | 5.021 | 1.4224 | 2.5292 | 0 | 0.1176 | 4.5398 | 4.8316 | 4.4689 | 72.8672 | 100
PUNTO 2: CONCENTRADO 1° CLEANER TURNO_DIA 22-09-25 | Pirita | 1°CL | Conc Ro | 0.1039 | 0.2467 | 0.6882 | 0.0909 | 2.6358 | 2.1813 | 1.1816 | 5.1677 | 8.6063 | 79.0976 | 100
PUNTO 1: ALIMENTACION 1° CLEANER TURNO_NOCHE 01-09-25 | Molibdenita | 1°CL | Alim Ro | 100 | 0 | 0 | 0 | 0 | 0 | 0 | 0 | 0 | 0 | 100
PUNTO 2: CONCENTRADO 1° CLEANER TURNO_NOCHE 01-09-25 | Molibdenita | 1°CL | Rel Ro | 19.6347 | 0 | 0 | 80.3653 | 0 | 0 | 0 | 0 | 0 | 0 | 100
PUNTO 5: CONCENTRADO CLNR SCV TURNO_NOCHE 01-09-25 | Molibdenita | CL SCV | Conc Ro | 0 | 0 | 0 | 0 | 0 | 0 | 0 | 0 | 0 | 100 | 100
PUNTO 8: RELAVE SCAVENGER TURNO_NOCHE 01-09-25 | Molibdenita | SCV | Alim Ro | 38.8889 | 0 | 0 | 0 | 0 | 0 | 0 | 0 | 0 | 61.1111 | 100
PUNTO 1: ALIMENTACION 1° CLEANER TURNO_DIA 22-09-25 | Molibdenita | 1°CL | Rel Ro | 70.7006 | 29.2994 | 0 | 0 | 0 | 0 | 0 | 0 | 0 | 0 | 100
PUNTO 2: CONCENTRADO 1° CLEANER TURNO_DIA 22-09-25 | Molibdenita | 1°CL | Conc Ro | 0 | 0 | 0 | 0 | 0 | 0 | 0 | 0 | 0 | 100 | 100

## Asociacion Mine Ro
Sample / Grupo Mineral | Feldespato K | Muscovita/illita | Arcillas Al | Calcita | Plagioclasa | Piroxeno | Ankerita/Siderita | Hematita/Magnetita | Galena | Anfibol | Biotita/flogopita | Clorita | Bornita | Calcosina/digenita | Enargita/Tennantita | Alunita | Molibdenita | Apatito | Esfalerita | Ilmenita | Calcopirita | Cuarzo | Rutilo/anatase | Pirita | (Cu,Fe)OH | Covelina | Sample / Grupo Mineral | Bornita | Calcosina/digenita | Calcopirita | Pirita | Covelina | Sample / Grupo Mineral | Bornita | Calcosina/digenita | Calcopirita | Pirita | Covelina
PUNTO 1: ALIMENTACION RO TURNO_DIA 26-08-25 | [26 empty] | PUNTO 1: ALIMENTACION RO TURNO_DIA 26-08-25 | [5 empty] | Partículas libres | 29.5 | 27.67 | 26.37 | 57.71 | 21.9
Partículas libres | 16.85 | 27.3 | 16.6 | 70.59 | 16.75 | 17.39 | 0 | 25.42 | 0 | 32.46 | 13.5 | 11.13 | 29.5 | 27.67 | 30.9 | 35.27 | 0 | 23.58 | 0 | 4.44 | 26.37 | 26.96 | 26.32 | 57.71 | 9.68 | 21.9 | Partículas libres | 29.5 | 27.67 | 26.37 | 57.71 | 21.9 | Partículas binarias | 0 | 4.3 | 27.31 | 26.05 | 20.44
Partículas binarias | 25.81 | 44.66 | 27.27 | 0 | 13.93 | 4.21 | 0 | 20.09 | 0 | 11.08 | 8.05 | 8.49 | 0 | 4.3 | 3.04 | 3.92 | 0 | 0.78 | 0 | 9.92 | 27.31 | 52.86 | 19.34 | 26.05 | 0 | 20.44 | Partículas binarias | 0 | 4.3 | 27.31 | 26.05 | 20.44 | Partículas complejas | 70.5 | 68.03 | 46.33 | 16.24 | 57.66
Feldespato K |  | 0.01 | 0 | 0 | 0 | 0 | 0 | 0 | 0 | 0 | 0 | 0 | 0 | 0 | 0 | 0 | 0 | 0 | 0 | 0 | 0 | 0.03 | 0 | 0 | 0 | 0 | Feldespato K | 0 | 0 | 0 | 0 | 0
Muscovita/illita | 19.35 |  | 21.74 | 0 | 10.64 | 0 | 0 | 0.8 | 0 | 0 | 2.51 | 2.99 | 0 | 2.23 | 1.52 | 0.39 | 0 | 0 | 0 | 1.57 | 17.45 | 51.53 | 13.1 | 17.72 | 0 | 3.65 | Muscovita/illita | 0 | 2.23 | 17.45 | 17.72 | 3.65 | Muscovita/illita | 7.84 | 4.23 | 10.33 | 8.56 | 8.77
Arcillas Al | 0 | 1.85 |  | 0 | 0.26 | 0 | 0 | 0 | 0 | 0 | 0 | 0.25 | 0 | 0 | 0 | 0.22 | 0 | 0 | 0 | 0 | 0 | 0.08 | 3.92 | 0 | 0 | 0 | Arcillas Al | 0 | 0 | 0 | 0 | 0 | Cuarzo | 0 | 5.71 | 3.27 | 0.98 | 0
Plagioclasa | 0 | 1.01 | 0.16 | 0 |  | 0 | 0 | 0 | 0 | 0 | 0 | 1.16 | 0 | 0 | 0 | 0 | 0 | 0 | 0 | 0 | 0.3 | 0.19 | 0.61 | 0.01 | 0 | 0 | Plagioclasa | 0 | 0 | 0.3 | 0.01 | 0 | Calcosina/digenita | 0.65 |  | 0 | 0 | 12.09
Piroxeno | 0 | 0 | 0 | 0 | 0 |  | 0 | 0 | 0 | 0 | 0 | 0 | 0 | 0 | 0 | 0 | 0 | 0 | 0 | 0 | 0 | 0.01 | 0 | 0 | 0 | 0 | Piroxeno | 0 | 0 | 0 | 0 | 0 | Calcopirita | 2.83 | 0 |  | 10.77 | 2.13
Hematita/Magnetita | 0 | 0.01 | 0 | 0 | 0 | 0 | 0 |  | 0 | 0 | 0 | 0.81 | 0 | 0 | 0 | 0 | 0 | 0 | 0 | 2.87 | 0 | 0 | 0 | 0 | 0 | 0 | Hematita/Magnetita | 0 | 0 | 0 | 0 | 0 | Covelina | 6.54 | 1.14 | 0.4 | 0
Anfibol | 0 | 0 | 0 | 0 | 0 | 0 | 0 | 0 | 0 |  | 0 | 0 | 0 | 0 | 0 | 0 | 0 | 0 | 0 | 0 | 0 | 0.1 | 0 | 0 | 0 | 0 | Anfibol | 0 | 0 | 0 | 0 | 0
Biotita/flogopita | 0 | 0.05 | 0 | 0 | 0 | 0 | 0 | 0 | 0 | 0 |  | 0.78 | 0 | 0 | 0 | 0 | 0 | 0 | 0 | 0 | 0.05 | 0.01 | 0 | 0 | 0 | 0 | Biotita/flogopita | 0 | 0 | 0.05 | 0 | 0
Clorita | 0 | 0.46 | 2.15 | 0 | 1.2 | 0 | 0 | 4.21 | 0 | 0 | 4.19 |  | 0 | 0 | 0 | 0 | 0 | 0 | 0 | 5.48 | 0 | 0.21 | 0.37 | 0.06 | 0 | 0 | Clorita | 0 | 0 | 0 | 0.06 | 0
Calcosina/digenita | 0 | 0.07 | 0 | 0 | 0 | 0 | 0 | 0 | 0 | 0 | 0 | 0 | 0 |  | 1.52 | 0 | 0 | 0 | 0 | 0 | 0 | 0 | 0 | 0 | 0 | 16.79 | Calcosina/digenita | 0 |  | 0 | 0 | 16.79
Enargita/Tennantita | 0 | 0 | 0 | 0 | 0 | 0 | 0 | 0 | 0 | 0 | 0 | 0 | 0 | 0.69 |  | 0 | 0 | 0 | 0 | 0 | 0 | 0 | 0 | 0 | 0 | 0 | Enargita/Tennantita | 0 | 0.69 | 0 | 0 | 0
Alunita | 0 | 0 | 0.03 | 0 | 0 | 0 | 0 | 0 | 0 | 0 | 0 | 0 | 0 | 0 | 0 |  | 0 | 0 | 0 | 0 | 0 | 0.12 | 0 | 0 | 0 | 0 | Alunita | 0 | 0 | 0 | 0 | 0
Ilmenita | 0 | 0 | 0 | 0 | 0 | 0 | 0 | 14.54 | 0 | 0 | 0 | 0.29 | 0 | 0 | 0 | 0 | 0 | 0 | 0 |  | 0 | 0 | 0 | 0 | 0 | 0 | Ilmenita | 0 | 0 | 0 | 0 | 0
Calcopirita | 0 | 0.46 | 0 | 0 | 0.05 | 0 | 0 | 0 | 0 | 0 | 0.17 | 0 | 0 | 0 | 0 | 0 | 0 | 0 | 0 | 0 |  | 0.36 | 0.49 | 1.86 | 0 | 0 | Calcopirita | 0 | 0 |  | 1.86 | 0
Cuarzo | 6.45 | 39.7 | 3.16 | 0 | 1.75 | 4.21 | 0 | 0.09 | 0 | 11.08 | 1.17 | 1.82 | 0 | 0 | 0 | 3.31 | 0 | 0.78 | 0 | 0 | 8.15 |  | 0.86 | 6.4 | 0 | 0 | Cuarzo | 0 | 0 | 8.15 | 6.4 | 0
Rutilo/anatase | 0 | 0.69 | 0.04 | 0 | 0.03 | 0 | 0 | 0 | 0 | 0 | 0 | 0.35 | 0 | 0 | 0 | 0 | 0 | 0 | 0 | 0 | 0.12 | 0.03 |  | 0 | 0 | 0 | Rutilo/anatase | 0 | 0 | 0.12 | 0 | 0
Pirita | 0 | 0.32 | 0 | 0 | 0.01 | 0 | 0 | 0 | 0 | 0 | 0 | 0.05 | 0 | 0 | 0 | 0 | 0 | 0 | 0 | 0 | 1.23 | 0.02 | 0 |  | 0 | 0 | Pirita | 0 | 0 | 1.23 |  | 0
Covelina | 0 | 0 | 0 | 0 | 0 | 0 | 0 | 0 | 0 | 0 | 0 | 0 | 0 | 1.38 | 0 | 0 | 0 | 0 | 0 | 0 | 0 | 0 | 0 | 0 | 0 |  | Covelina | 0 | 1.38 | 0 | 0
Otros | 0.01 | 0.03 | 0 | 0 | 0 | 0 | 0 | 0.45 | 0 | 0 | 0.01 | 0 | 0 | 0 | 0 | 0 | 0 | 0 | 0 | 0 | 0.01 | 0.17 | 0 | 0 | 0 | 0 | Otros | 0 | 0 | 0.01 | 0 | 0
Partículas complejas | 57.35 | 28.04 | 56.13 | 29.41 | 69.31 | 78.4 | 0 | 54.49 | 0 | 56.47 | 78.46 | 80.38 | 70.5 | 68.03 | 66.06 | 60.81 | 100 | 75.65 | 0 | 85.64 | 46.33 | 20.19 | 54.35 | 16.24 | 90.32 | 57.66 | Partículas complejas | 70.5 | 68.03 | 46.33 | 16.24 | 57.66 | Sample / Grupo Mineral | Bornita | Calcosina/digenita | Calcopirita | Pirita | Covelina
Total | 100 | 100 | 100 | 100 | 100 | 100 | 0 | 100 | 0 | 100 | 100 | 100 | 100 | 100 | 100 | 100 | 100 | 100 | 0 | 100 | 100 | 100 | 100 | 100 | 100 | 100 | Total | 100 | 100 | 100 | 100 | 100 | Partículas libres | 0.55 | 0 | 1.49 | 26.68 | 38.46
Sample / Grupo Mineral | Feldespato K | Muscovita/illita | Arcillas Al | Calcita | Plagioclasa | Piroxeno | Ankerita/Siderita | Hematita/Magnetita | Galena | Anfibol | Biotita/flogopita | Clorita | Bornita | Calcosina/digenita | Enargita/Tennantita | Alunita | Molibdenita | Apatito | Esfalerita | Ilmenita | Calcopirita | Cuarzo | Rutilo/anatase | Pirita | (Cu,Fe)OH | Covelina | Sample / Grupo Mineral | Bornita | Calcosina/digenita | Calcopirita | Pirita | Covelina | Partículas binarias | 0 | 0 | 9.46 | 30.4 | 55.77
PUNTO 2: RELAVE RO TURNO_DIA 26-08-25 | [26 empty] | PUNTO 2: RELAVE RO TURNO_DIA 26-08-25 | [5 empty] | Partículas complejas | 99.45 | 100 | 89.05 | 42.93 | 5.77
Partículas libres | 0.46 | 22.72 | 12.12 | 82.76 | 10.73 | 6.18 | 0 | 8.27 | 0 | 1.75 | 5.6 | 8.6 | 0.55 | 0 | 23.53 | 20.44 | 0 | 16.88 | 0 | 3.56 | 1.49 | 22.89 | 16.29 | 26.68 | 0 | 38.46 | Partículas libres | 0.55 | 0 | 1.49 | 26.68 | 38.46
Partículas binarias | 3.01 | 45.92 | 16.17 | 0 | 8.94 | 14.87 | 0 | 8.2 | 0 | 4.12 | 11.97 | 6.47 | 0 | 0 | 0 | 15.9 | 0 | 0 | 0 | 4.96 | 9.46 | 54.78 | 19.05 | 30.4 | 0 | 55.77 | Partículas binarias | 0 | 0 | 9.46 | 30.4 | 55.77 | Muscovita/illita | 0.54 | 23.99 | 25.03 | 7.41 | 0.5
Feldespato K |  | 0 | 0 | 0 | 0 | 0 | 0 | 0 | 0 | 0 | 0 | 0 | 0 | 0 | 0 | 0 | 0 | 0 | 0 | 0 | 0 | 0.22 | 0 | 0 | 0 | 0 | Feldespato K | 0 | 0 | 0 | 0 | 0 | Bornita |  | 0.04 | 0.86 | 2.65 | 0
Muscovita/illita | 2.39 |  | 6.67 | 0 | 6.81 | 11.12 | 0 | 1.92 | 0 | 0 | 2.6 | 1.82 | 0 | 0 | 0 | 10.39 | 0 | 0 | 0 | 0 | 7.58 | 52.6 | 4.29 | 12.22 | 0 | 55.77 | Muscovita/illita | 0 | 0 | 7.58 | 12.22 | 55.77 | Calcosina/digenita | 0.11 |  | 0.05 | 0.8 | 6.57
Arcillas Al | 0 | 1.19 |  | 0 | 0.26 | 2.06 | 0 | 0 | 0 | 0 | 0 | 0.35 | 0 | 0 | 0 | 0 | 0 | 0 | 0 | 0 | 0 | 0.31 | 5.75 | 0 | 0 | 0 | Arcillas Al | 0 | 0 | 0 | 0 | 0 | Calcopirita | 10.74 | 0.36 |  | 11.5 | 0.75
Plagioclasa | 0 | 0.77 | 2.36 | 0 |  | 0 | 0 | 0.27 | 0 | 0 | 0.07 | 1 | 0 | 0 | 0 | 0 | 0 | 0 | 0 | 0.43 | 0 | 0.41 | 0 | 0 | 0 | 0 | Plagioclasa | 0 | 0 | 0 | 0 | 0 | Cuarzo | 0.27 | 0.28 | 2.07 | 2.97 | 2.66
Piroxeno | 0 | 0.01 | 0.37 | 0 | 0 |  | 0 | 0 | 0 | 0 | 0 | 0 | 0 | 0 | 0 | 0 | 0 | 0 | 0 | 0 | 0 | 0.01 | 0 | 0 | 0 | 0 | Piroxeno | 0 | 0 | 0 | 0 | 0 | Covelina | 0 | 12.35 | 0.03 | 0.13
Hematita/Magnetita | 0 | 0.01 | 0 | 0 | 0.07 | 0 | 0 |  | 0 | 0 | 6.6 | 0 | 0 | 0 | 0 | 0 | 0 | 0 | 0 | 0 | 0 | 0.03 | 0 | 0 | 0 | 0 | Hematita/Magnetita | 0 | 0 | 0 | 0 | 0
Anfibol | 0 | 0 | 0 | 0 | 0 | 0 | 0 | 0 | 0 |  | 0 | 0 | 0 | 0 | 0 | 0 | 0 | 0 | 0 | 0 | 0 | 0.14 | 0 | 0 | 0 | 0 | Anfibol | 0 | 0 | 0 | 0 | 0
Biotita/flogopita | 0 | 0.03 | 0 | 0 | 0.05 | 0 | 0 | 0.77 | 0 | 0 |  | 0.21 | 0 | 0 | 0 | 0 | 0 | 0 | 0 | 0 | 0 | 0.05 | 0 | 0 | 0 | 0 | Biotita/flogopita | 0 | 0 | 0 | 0 | 0
Clorita | 0 | 0.5 | 0.11 | 0 | 0.66 | 0 | 0 | 0 | 0 | 0 | 0.85 |  | 0 | 0 | 0 | 0 | 0 | 0 | 0 | 4.31 | 0 | 0.31 | 0.44 | 0 | 0 | 0 | Clorita | 0 | 0 | 0 | 0 | 0
Alunita | 0 | 0.01 | 0 | 0 | 0 | 0 | 0 | 0 | 0 | 0 | 0 | 0 | 0 | 0 | 0 |  | 0 | 0 | 0 | 0 | 0 | 0.17 | 0 | 0 | 0 | 0 | Alunita | 0 | 0 | 0 | 0 | 0
Ilmenita | 0 | 0 | 0 | 0 | 0.09 | 0 | 0 | 0 | 0 | 0 | 0 | 0.04 | 0 | 0 | 0 | 0 | 0 | 0 | 0 |  | 0 | 0 | 0 | 0 | 0 | 0 | Ilmenita | 0 | 0 | 0 | 0 | 0
Calcopirita | 0 | 0.1 | 0 | 0 | 0 | 0 | 0 | 0 | 0 | 0 | 0 | 0 | 0 | 0 | 0 | 0 | 0 | 0 | 0 | 0 |  | 0.23 | 0 | 0.2 | 0 | 0 | Calcopirita | 0 | 0 |  | 0.2 | 0
Cuarzo | 0.62 | 42.04 | 6.64 | 0 | 1 | 1.69 | 0 | 5.23 | 0 | 4.12 | 1.85 | 3.05 | 0 | 0 | 0 | 5.51 | 0 | 0 | 0 | 0.22 | 1.75 |  | 8.58 | 17.98 | 0 | 0 | Cuarzo | 0 | 0 | 1.75 | 17.98 | 0
Rutilo/anatase | 0 | 0.72 | 0.02 | 0 | 0 | 0 | 0 | 0 | 0 | 0 | 0 | 0 | 0 | 0 | 0 | 0 | 0 | 0 | 0 | 0 | 0 | 0.2 |  | 0 | 0 | 0 | Rutilo/anatase | 0 | 0 | 0 | 0 | 0
Pirita | 0 | 0.22 | 0 | 0 | 0 | 0 | 0 | 0 | 0 | 0 | 0 | 0 | 0 | 0 | 0 | 0 | 0 | 0 | 0 | 0 | 0.13 | 0.1 | 0 |  | 0 | 0 | Pirita | 0 | 0 | 0.13 |  | 0
Covelina | 0 | 0.2 | 0 | 0 | 0 | 0 | 0 | 0 | 0 | 0 | 0 | 0 | 0 | 0 | 0 | 0 | 0 | 0 | 0 | 0 | 0 | 0 | 0 | 0 | 0 |  | Covelina | 0 | 0 | 0 | 0
Otros | 0 | 0.12 | 0 | 0 | 0 | 0 | 0 | 0.01 | 0 | 0 | 0 | 0 | 0 | 0 | 0 | 0 | 0 | 0 | 0 | 0 | 0 | 0 | 0 | 0 | 0 | 0 | Otros | 0 | 0 | 0 | 0 | 0 | Sample / Grupo Mineral | Bornita | Calcosina/digenita | Calcopirita | Pirita | Covelina
Partículas complejas | 96.53 | 31.36 | 71.72 | 17.24 | 80.33 | 78.95 | 0 | 83.53 | 0 | 94.14 | 82.43 | 84.94 | 99.45 | 100 | 76.47 | 63.66 | 100 | 83.12 | 0 | 91.48 | 89.05 | 22.33 | 64.65 | 42.93 | 0 | 5.77 | Partículas complejas | 99.45 | 100 | 89.05 | 42.93 | 5.77 | Partículas libres | 33.67 | 38.9 | 52.54 | 65.69 | 40.51
Total | 100 | 100 | 100 | 100 | 100 | 100 | 0 | 100 | 0 | 100 | 100 | 100 | 100 | 100 | 100 | 100 | 100 | 100 | 0 | 100 | 100 | 100 | 100 | 100 | 0 | 100 | Total | 100 | 100 | 100 | 100 | 100 | Partículas binarias | 14.1 | 30.36 | 34.75 | 16.78 | 51.48
Sample / Grupo Mineral | Feldespato K | Muscovita/illita | Arcillas Al | Calcita | Plagioclasa | Piroxeno | Ankerita/Siderita | Hematita/Magnetita | Galena | Anfibol | Biotita/flogopita | Clorita | Bornita | Calcosina/digenita | Enargita/Tennantita | Alunita | Molibdenita | Apatito | Esfalerita | Ilmenita | Calcopirita | Cuarzo | Rutilo/anatase | Pirita | (Cu,Fe)OH | Covelina | Sample / Grupo Mineral | Bornita | Calcosina/digenita | Calcopirita | Pirita | Covelina | Partículas complejas | 52.23 | 30.74 | 12.71 | 17.53 | 8.02
PUNTO 3: CONCENTRADO RO TURNO_DIA 26-08-25 | [26 empty] | PUNTO 3: CONCENTRADO RO TURNO_DIA 26-08-25
Partículas libres | 92.31 | 78.25 | 54.02 | 100 | 64.27 | 39.58 | 0 | 74.57 | 0 | 33.04 | 41.89 | 53.07 | 33.67 | 38.9 | 65.75 | 90.45 | 0 | 56.64 | 0 | 13.3 | 52.54 | 66.14 | 73.89 | 65.69 | 0 | 40.51 | Partículas libres | 33.67 | 38.9 | 52.54 | 65.69 | 40.51 | Muscovita/illita | 5.81 | 0.77 | 13.91 | 5.74 | 1.23
Partículas binarias | 0 | 12.29 | 26.5 | 0 | 13.9 | 0 | 0 | 3.71 | 0 | 0 | 35.14 | 12.44 | 14.1 | 30.36 | 23.97 | 5.45 | 100 | 8.85 | 0 | 2.13 | 34.75 | 25.79 | 6.67 | 16.78 | 0 | 51.48 | Partículas binarias | 14.1 | 30.36 | 34.75 | 16.78 | 51.48 | Bornita |  | 0 | 0.04 | 0.29 | 5.62
Muscovita/illita | 0 |  | 20.91 | 0 | 7.6 | 0 | 0 | 3.71 | 0 | 0 | 8.11 | 4.4 | 2.01 | 26.51 | 10.59 | 0.91 | 0 | 0 | 0 | 1.6 | 27.54 | 23.49 | 5.56 | 6.8 | 0 | 22.78 | Muscovita/illita | 2.01 | 26.51 | 27.54 | 6.8 | 22.78 | Calcopirita | 1.32 | 0.65 |  | 5.87 | 1.23
Arcillas Al | 0 | 0.47 |  | 0 | 0.38 | 0 | 0 | 0 | 0 | 0 | 0 | 0 | 0 | 0.86 | 0 | 4.55 | 0 | 0 | 0 | 0 | 0 | 0.44 | 0 | 0.58 | 0 | 0 | Arcillas Al | 0 | 0.86 | 0 | 0.58 | 0 | Cuarzo | 0.87 | 1.72 | 1.34 | 2.58 | 1.37
Plagioclasa | 0 | 0.48 | 2.27 | 0 |  | 0 | 0 | 0 | 0 | 0 | 1.35 | 4.04 | 0 | 0 | 0 | 0 | 0 | 0 | 0 | 0 | 0.19 | 0.95 | 0 | 0.82 | 0 | 0 | Plagioclasa | 0 | 0 | 0.19 | 0.82 | 0 | Covelina | 2.09 | 0.06 | 0.1 | 0.2
Biotita/flogopita | 0 | 0.02 | 0 | 0 | 0.31 | 0 | 0 | 0 | 0 | 0 |  | 1.28 | 0 | 0 | 0 | 0 | 0 | 0 | 0 | 0 | 0 | 0.06 | 0 | 0 | 0 | 0 | Biotita/flogopita | 0 | 0 | 0 | 0 | 0
Clorita | 0 | 0.5 | 0 | 0 | 0.93 | 0 | 0 | 0 | 0 | 0 | 15.54 |  | 0 | 0 | 0 | 0 | 0 | 0 | 0 | 0 | 0.55 | 0.39 | 0 | 0 | 0 | 0 | Clorita | 0 | 0 | 0.55 | 0 | 0
Bornita | 0 | 0.15 | 0 | 0 | 0 | 0 | 0 | 0 | 0 | 0 | 0 | 0 |  | 0 | 6.85 | 0 | 0 | 0 | 0 | 0 | 0.18 | 0.02 | 0 | 0.11 | 0 | 17.72 | Bornita |  | 0 | 0.18 | 0.11 | 17.72
Calcosina/digenita | 0 | 0.19 | 0.1 | 0 | 0 | 0 | 0 | 0 | 0 | 0 | 0 | 0 | 0 |  | 0 | 0 | 0 | 0 | 0 | 0 | 0 | 0 | 0 | 0 | 0 | 4.22 | Calcosina/digenita | 0 |  | 0 | 0 | 4.22
Enargita/Tennantita | 0 | 0 | 0 | 0 | 0 | 0 | 0 | 0 | 0 | 0 | 0 | 0 | 4.03 | 0 |  | 0 | 0 | 0 | 0 | 0 | 0.52 | 0 | 0 | 0 | 0 | 1.69 | Enargita/Tennantita | 4.03 | 0 | 0.52 | 0 | 1.69
Alunita | 0 | 0 | 0.18 | 0 | 0 | 0 | 0 | 0 | 0 | 0 | 0 | 0 | 0 | 0 | 0 |  | 0 | 0 | 0 | 0 | 0 | 0 | 0 | 0 | 0 | 0 | Alunita | 0 | 0 | 0 | 0 | 0
Apatito | 0 | 0 | 0 | 0 | 0 | 0 | 0 | 0 | 0 | 0 | 0 | 0 | 0 | 0 | 0 | 0 | 0 |  | 0 | 0 | 1.9 | 0.01 | 0 | 0 | 0 | 0 | Apatito | 0 | 0 | 1.9 | 0 | 0
Ilmenita | 0 | 0.03 | 0 | 0 | 0 | 0 | 0 | 0 | 0 | 0 | 0 | 0 | 0 | 0 | 0 | 0 | 0 | 0 | 0 |  | 0 | 0.01 | 0 | 0 | 0 | 0 | Ilmenita | 0 | 0 | 0 | 0 | 0
Calcopirita | 0 | 2.12 | 0 | 0 | 0.57 | 0 | 0 | 0 | 0 | 0 | 0 | 0.13 | 2.42 | 0 | 5.6 | 0 | 0 | 7.08 | 0 | 0 |  | 0.17 | 0 | 4.62 | 0 | 0 | Calcopirita | 2.42 | 0 |  | 4.62 | 0
Cuarzo | 0 | 7.89 | 3.01 | 0 | 4.03 | 0 | 0 | 0 | 0 | 0 | 10.14 | 2.58 | 0.4 | 0.19 | 0 | 0 | 100 | 1.77 | 0 | 0.53 | 1.74 |  | 1.11 | 3.7 | 0 | 5.06 | Cuarzo | 0.4 | 0.19 | 1.74 | 3.7 | 5.06
Rutilo/anatase | 0 | 0.16 | 0 | 0 | 0 | 0 | 0 | 0 | 0 | 0 | 0 | 0 | 0 | 0 | 0 | 0 | 0 | 0 | 0 | 0 | 0 | 0 |  | 0 | 0 | 0 | Rutilo/anatase | 0 | 0 | 0 | 0 | 0
Pirita | 0 | 0.2 | 0.04 | 0 | 0.08 | 0 | 0 | 0 | 0 | 0 | 0 | 0 | 0.81 | 0 | 0 | 0 | 0 | 0 | 0 | 0 | 2.14 | 0.24 | 0 |  | 0 | 0 | Pirita | 0.81 | 0 | 2.14 |  | 0
Covelina | 0 | 0.02 | 0 | 0 | 0 | 0 | 0 | 0 | 0 | 0 | 0 | 0 | 4.43 | 2.79 | 0.93 | 0 | 0 | 0 | 0 | 0 | 0 | 0 | 0 | 0 | 0 |  | Covelina | 4.43 | 2.79 | 0 | 0
Otros | 0 | 0.06 | 0 | 0 | 0 | 0 | 0 | 0 | 0 | 0 | 0 | 0.01 | 0 | 0.01 | 0 | 0 | 0 | 0 | 0 | 0 | 0 | 0.01 | 0 | 0.15 | 0 | 0.01 | Otros | 0 | 0.01 | 0 | 0.15 | 0.01
Partículas complejas | 7.69 | 9.46 | 19.48 | 0 | 21.83 | 60.42 | 0 | 21.71 | 0 | 66.96 | 22.97 | 34.49 | 52.23 | 30.74 | 10.27 | 4.09 | 0 | 34.51 | 0 | 84.57 | 12.71 | 8.07 | 19.44 | 17.53 | 0 | 8.02 | Partículas complejas | 52.23 | 30.74 | 12.71 | 17.53 | 8.02
Total | 100 | 100 | 100 | 100 | 100 | 100 | 0 | 100 | 0 | 100 | 100 | 100 | 100 | 100 | 100 | 100 | 100 | 100 | 0 | 100 | 100 | 100 | 100 | 100 | 0 | 100 | Total | 100 | 100 | 100 | 100 | 100
Sample / Grupo Mineral | Feldespato K | Muscovita/illita | Arcillas Al | Calcita | Plagioclasa | Piroxeno | Ankerita/Siderita | Hematita/Magnetita | Galena | Anfibol | Biotita/flogopita | Clorita | Bornita | Calcosina/digenita | Enargita/Tennantita | Alunita | Molibdenita | Apatito | Esfalerita | Ilmenita | Calcopirita | Cuarzo | Rutilo/anatase | Pirita | (Cu,Fe)OH | Covelina | Sample / Grupo Mineral | Bornita | Calcosina/digenita | Calcopirita | Pirita | Covelina | Sample / Grupo Mineral | Bornita | Calcosina/digenita | Calcopirita | Pirita | Covelina
PUNTO 1: ALIMENTACION RO TURNO_NOCHE 07-08-25 | [26 empty] | PUNTO 1: ALIMENTACION RO TURNO_NOCHE 07-08-25 | [5 empty] | Partículas libres | 4.83 | 21.41 | 36.11 | 56.85 | 14.06
Partículas libres | 3.46 | 35.03 | 24.63 | 98.13 | 19.81 | 14.84 | 100 | 43.3 | 0 | 4.63 | 14.97 | 15.31 | 4.83 | 21.41 | 61 | 71.88 | 61.11 | 17.95 | 0 | 16.58 | 36.11 | 33.7 | 26.25 | 56.85 | 0 | 14.06 | Partículas libres | 4.83 | 21.41 | 36.11 | 56.85 | 14.06 | Partículas binarias | 43.62 | 6.4 | 34.23 | 16.1 | 5.11
Partículas binarias | 1.56 | 40.79 | 19.6 | 0 | 14.37 | 9.74 | 0 | 11.33 | 0 | 12.45 | 9.36 | 9.71 | 43.62 | 6.4 | 23.06 | 5.15 | 38.89 | 26.67 | 0 | 4.52 | 34.23 | 47.57 | 49.64 | 16.1 | 0 | 5.11 | Partículas binarias | 43.62 | 6.4 | 34.23 | 16.1 | 5.11 | Partículas complejas | 51.54 | 72.19 | 29.65 | 27.05 | 80.83
Feldespato K |  | 0 | 0 | 0 | 0 | 0 | 0 | 0 | 0 | 0 | 0 | 0 | 0 | 0 | 0 | 0 | 0 | 0 | 0 | 0 | 0 | 0.04 | 0 | 0 | 0 | 0 | Feldespato K | 0 | 0 | 0 | 0 | 0
Muscovita/illita | 1.45 |  | 15.82 | 0 | 10.18 | 0 | 0 | 6.91 | 0 | 0 | 3.01 | 3.43 | 7.81 | 5.74 | 4.78 | 1.18 | 38.89 | 0 | 0 | 1.51 | 25.78 | 45.92 | 45.82 | 13.3 | 0 | 0 | Muscovita/illita | 7.81 | 5.74 | 25.78 | 13.3 | 0 | Muscovita/illita | 0 | 0 | 0 | 5.67 | 0
Arcillas Al | 0 | 0.54 |  | 0 | 0.05 | 0 | 0 | 0 | 0 | 0 | 0 | 0.72 | 0 | 0 | 0 | 0.1 | 0 | 0 | 0 | 0 | 0 | 0.24 | 0 | 0 | 0 | 0 | Arcillas Al | 0 | 0 | 0 | 0 | 0 | Cuarzo | 0 | 0 | 32.45 | 3.57 | 0
Plagioclasa | 0 | 1.14 | 0.28 | 0 |  | 0 | 0 | 0 | 0 | 0 | 0 | 1.8 | 2.15 | 0 | 0 | 0 | 0 | 1.54 | 0 | 0 | 0 | 0.33 | 0 | 0 | 0 | 0 | Plagioclasa | 2.15 | 0 | 0 | 0 | 0 | Covelina | 0 | 0 | 0 | 1.17
Piroxeno | 0 | 0 | 0 | 0 | 0 |  | 0 | 0 | 0 | 0 | 0 | 0 | 0 | 0 | 0 | 0 | 0 | 0 | 0 | 0 | 0 | 0.16 | 0 | 0 | 0 | 0 | Piroxeno | 0 | 0 | 0 | 0 | 0
Hematita/Magnetita | 0 | 0.01 | 0 | 0 | 0 | 0 | 0 |  | 0 | 0 | 0 | 0 | 0 | 0 | 0 | 0 | 0 | 0 | 0 | 0 | 0 | 0 | 0 | 0 | 0 | 0 | Hematita/Magnetita | 0 | 0 | 0 | 0 | 0
Anfibol | 0 | 0 | 0 | 0 | 0 | 0 | 0 | 0 | 0 |  | 0 | 0 | 0 | 0 | 0 | 0 | 0 | 0 | 0 | 0 | 0 | 0.16 | 0 | 0 | 0 | 0 | Anfibol | 0 | 0 | 0 | 0 | 0
Biotita/flogopita | 0 | 0 | 0 | 0 | 0 | 0 | 0 | 0 | 0 | 0 |  | 0.35 | 12.92 | 0 | 0 | 0 | 0 | 0 | 0 | 0 | 0 | 0.13 | 0 | 0 | 0 | 0 | Biotita/flogopita | 12.92 | 0 | 0 | 0 | 0
Clorita | 0 | 0.47 | 0.33 | 0 | 0.88 | 0 | 0 | 0 | 0 | 0 | 1.66 |  | 0 | 0 | 0 | 0 | 0 | 0 | 0 | 3.02 | 2.04 | 0.18 | 0.72 | 0 | 0 | 0 | Clorita | 0 | 0 | 2.04 | 0 | 0
Bornita | 0 | 0 | 0 | 0 | 0 | 0 | 0 | 0 | 0 | 0 | 0.73 | 0 |  | 0 | 14.35 | 0 | 0 | 0 | 0 | 0 | 0 | 0 | 0 | 0.91 | 0 | 0.64 | Bornita |  | 0 | 0 | 0.91 | 0.64
Calcosina/digenita | 0 | 0 | 0 | 0 | 0 | 0 | 0 | 0 | 0 | 0 | 0 | 0 | 0 |  | 0 | 0 | 0 | 0 | 0 | 0 | 0 | 0 | 0 | 0 | 0 | 1.6 | Calcosina/digenita | 0 |  | 0 | 0 | 1.6
Enargita/Tennantita | 0 | 0.01 | 0 | 0 | 0 | 0 | 0 | 0 | 0 | 0 | 0 | 0 | 14.18 | 0 |  | 0 | 0 | 0 | 0 | 0 | 1.11 | 0 | 0 | 0 | 0 | 2.88 | Enargita/Tennantita | 14.18 | 0 | 1.11 | 0 | 2.88
Alunita | 0 | 0.21 | 0.23 | 0 | 0 | 0 | 0 | 0 | 0 | 0 | 0 | 0 | 0 | 0 | 0 |  | 0 | 0 | 0 | 0 | 0 | 0.22 | 0 | 0 | 0 | 0 | Alunita | 0 | 0 | 0 | 0 | 0
Molibdenita | 0 | 0.13 | 0 | 0 | 0 | 0 | 0 | 0 | 0 | 0 | 0 | 0 | 0 | 0 | 0 | 0 |  | 0 | 0 | 0 | 0 | 0 | 0 | 0 | 0 | 0 | Molibdenita | 0 | 0 | 0 | 0 | 0
Apatito | 0 | 0 | 0 | 0 | 0.07 | 0 | 0 | 0 | 0 | 0 | 0 | 0 | 0 | 0 | 0 | 0 | 0 |  | 0 | 0 | 0 | 0 | 0 | 0 | 0 | 0 | Apatito | 0 | 0 | 0 | 0 | 0
Ilmenita | 0 | 0.04 | 0 | 0 | 0 | 0 | 0 | 0 | 0 | 0 | 0 | 0.03 | 0 | 0 | 0 | 0 | 0 | 0 | 0 |  | 0 | 0 | 0 | 0 | 0 | 0 | Ilmenita | 0 | 0 | 0 | 0 | 0
Calcopirita | 0 | 0.55 | 0 | 0 | 0 | 0 | 0 | 0 | 0 | 0 | 0 | 0.03 | 0 | 0 | 1.59 | 0 | 0 | 0 | 0 | 0 |  | 0.01 | 0 | 0.27 | 0 | 0 | Calcopirita | 0 | 0 |  | 0.27 | 0
Cuarzo | 0.11 | 36.92 | 2.94 | 0 | 3.2 | 9.74 | 0 | 4.42 | 0 | 4.89 | 3.95 | 3.3 | 0 | 0 | 0 | 3.87 | 0 | 25.13 | 0 | 0 | 2.99 |  | 3.1 | 0.08 | 0 | 0 | Cuarzo | 0 | 0 | 2.99 | 0.08 | 0
Rutilo/anatase | 0 | 0.54 | 0 | 0 | 0 | 0 | 0 | 0 | 0 | 0 | 0 | 0.03 | 0 | 0 | 0 | 0 | 0 | 0 | 0 | 0 | 0 | 0.08 |  | 0 | 0 | 0 | Rutilo/anatase | 0 | 0 | 0 | 0 | 0
Pirita | 0 | 0.22 | 0 | 0 | 0 | 0 | 0 | 0 | 0 | 0 | 0 | 0 | 3.73 | 0 | 0 | 0 | 0 | 0 | 0 | 0 | 2.31 | 0.02 | 0 |  | 0 | 0 | Pirita | 3.73 | 0 | 2.31 |  | 0
Covelina | 0 | 0 | 0 | 0 | 0 | 0 | 0 | 0 | 0 | 0 | 0 | 0 | 2.84 | 0.66 | 2.34 | 0 | 0 | 0 | 0 | 0 | 0 | 0 | 0 | 0 | 0 |  | Covelina | 2.84 | 0.66 | 0 | 0
Otros | 0 | 0.01 | 0 | 0 | 0 | 0 | 0 | 0 | 0 | 7.56 | 0.01 | 0.02 | 0 | 0 | 0 | 0 | 0 | 0 | 0 | 0 | 0 | 0.08 | 0 | 1.54 | 0 | 0 | Otros | 0 | 0 | 0 | 1.54 | 0
Partículas complejas | 94.98 | 24.17 | 55.77 | 1.87 | 65.82 | 75.42 | 0 | 45.37 | 0 | 82.92 | 75.68 | 74.98 | 51.54 | 72.19 | 15.94 | 22.97 | 0 | 55.38 | 0 | 78.89 | 29.65 | 18.73 | 24.11 | 27.05 | 100 | 80.83 | Partículas complejas | 51.54 | 72.19 | 29.65 | 27.05 | 80.83
Total | 100 | 100 | 100 | 100 | 100 | 100 | 100 | 100 | 0 | 100 | 100 | 100 | 100 | 100 | 100 | 100 | 100 | 100 | 0 | 100 | 100 | 100 | 100 | 100 | 100 | 100 | Total | 100 | 100 | 100 | 100 | 100
Sample / Grupo Mineral | Feldespato K | Muscovita/illita | Arcillas Al | Calcita | Plagioclasa | Piroxeno | Ankerita/Siderita | Hematita/Magnetita | Galena | Anfibol | Biotita/flogopita | Clorita | Bornita | Calcosina/digenita | Enargita/Tennantita | Alunita | Molibdenita | Apatito | Esfalerita | Ilmenita | Calcopirita | Cuarzo | Rutilo/anatase | Pirita | (Cu,Fe)OH | Covelina | Sample / Grupo Mineral | Bornita | Calcosina/digenita | Calcopirita | Pirita | Covelina | Sample / Grupo Mineral | Bornita | Calcosina/digenita | Calcopirita | Pirita | Covelina
PUNTO 2: RELAVE RO TURNO_NOCHE 07-08-25 | [26 empty] | PUNTO 2: RELAVE RO TURNO_NOCHE 07-08-25 | [5 empty] | Partículas libres | 1.31 | 0 | 1.61 | 35.11 | 2.53
Partículas libres | 22.22 | 24.55 | 16.91 | 83.87 | 13.77 | 1.48 | 0 | 32.83 | 0 | 5.28 | 6.22 | 10.01 | 1.31 | 0 | 0 | 11.84 | 0 | 51.2 | 0 | 1.82 | 1.61 | 23.35 | 27.77 | 35.11 | 0 | 2.53 | Partículas libres | 1.31 | 0 | 1.61 | 35.11 | 2.53 | Partículas binarias | 0 | 52.68 | 26.24 | 24.21 | 21.52
Partículas binarias | 3.7 | 44.95 | 22.24 | 9.68 | 12.11 | 14.73 | 0 | 6.78 | 0 | 12.06 | 10.05 | 11.3 | 0 | 52.68 | 0 | 30.88 | 0 | 1.29 | 0 | 14.03 | 26.24 | 53.86 | 28.7 | 24.21 | 0 | 21.52 | Partículas binarias | 0 | 52.68 | 26.24 | 24.21 | 21.52 | Partículas complejas | 98.69 | 47.32 | 72.15 | 40.68 | 75.95
Muscovita/illita | 1.23 |  | 14.18 | 0 | 9.22 | 12.55 | 0 | 2.28 | 0 | 0 | 1.26 | 6.34 | 0 | 0 | 0 | 20.2 | 0 | 0 | 0 | 4.68 | 23.4 | 51.73 | 23.79 | 16.06 | 0 | 21.52 | Muscovita/illita | 0 | 0 | 23.4 | 16.06 | 21.52
Arcillas Al | 2.47 | 1.9 |  | 0 | 0.16 | 0 | 0 | 3.83 | 0 | 0 | 0 | 0.17 | 0 | 0 | 0 | 0 | 0 | 0 | 0 | 0 | 0 | 0.46 | 0 | 0.24 | 0 | 0 | Arcillas Al | 0 | 0 | 0 | 0.24 | 0 | Muscovita/illita | 0 | 2.53 | 8.35 | 5.95 | 4.06
Plagioclasa | 0 | 0.63 | 1.32 | 0 |  | 0 | 0 | 0 | 0 | 0 | 0 | 1.93 | 0 | 0 | 0 | 0.1 | 0 | 0 | 0 | 3.38 | 0 | 0.62 | 0.68 | 0.02 | 0 | 0 | Plagioclasa | 0 | 0 | 0 | 0.02 | 0 | Plagioclasa | 1.88 | 0 | 0.37 | 0 | 0.29
Piroxeno | 0 | 0.05 | 0 | 0 | 0 |  | 0 | 0 | 0 | 1.14 | 0 | 0 | 0 | 0 | 0 | 0 | 0 | 0 | 0 | 0 | 0 | 0 | 0 | 0 | 0 | 0 | Piroxeno | 0 | 0 | 0 | 0 | 0 | Bornita |  | 0 | 1.34 | 0 | 0
Hematita/Magnetita | 0 | 0.27 | 0.11 | 0 | 0 | 0 | 0 |  | 0 | 0 | 0 | 0 | 0 | 0 | 0 | 0 | 0 | 0 | 0 | 0 | 0 | 0 | 0 | 0.04 | 0 | 0 | Hematita/Magnetita | 0 | 0 | 0 | 0.04 | 0 | Calcosina/digenita | 0 |  | 0 | 0.08 | 4.93
Anfibol | 0 | 0 | 0 | 0 | 0 | 2.18 | 0 | 0 | 0 |  | 0 | 0 | 0 | 0 | 0 | 0 | 0 | 0 | 0 | 0 | 0 | 0.07 | 0 | 0 | 0 | 0 | Anfibol | 0 | 0 | 0 | 0 | 0 | Calcopirita | 2.51 | 0 |  | 4.32 | 0
Biotita/flogopita | 0 | 0.02 | 0 | 0 | 0 | 0 | 0 | 0 | 0 | 0 |  | 0.36 | 0 | 0 | 0 | 0 | 0 | 0 | 0 | 0 | 0 | 0.21 | 0 | 0 | 0 | 0 | Biotita/flogopita | 0 | 0 | 0 | 0 | 0 | Cuarzo | 0 | 0 | 1.29 | 1.56 | 2.9
Clorita | 0 | 1.07 | 0.1 | 0 | 1.3 | 0 | 0 | 0 | 0 | 0 | 3.84 |  | 0 | 0 | 0 | 0 | 0 | 0 | 0 | 2.08 | 0 | 0.27 | 0 | 0 | 0 | 0 | Clorita | 0 | 0 | 0 | 0 | 0 | Covelina | 0 | 6.54 | 0 | 0
Alunita | 0 | 0.03 | 0 | 0 | 0.01 | 0 | 0 | 0 | 0 | 0 | 0 | 0 | 0 | 0 | 0 |  | 0 | 0 | 0 | 0 | 0 | 0.07 | 0 | 0 | 0 | 0 | Alunita | 0 | 0 | 0 | 0 | 0
Ilmenita | 0 | 0 | 0 | 0 | 0.02 | 0 | 0 | 0 | 0 | 0 | 0 | 0.57 | 0 | 0 | 0 | 0 | 0 | 0 | 0 |  | 0 | 0.01 | 4.23 | 0 | 0 | 0 | Ilmenita | 0 | 0 | 0 | 0 | 0
Calcopirita | 0 | 0.48 | 0 | 0 | 0 | 0 | 0 | 0 | 0 | 0 | 0 | 0 | 0 | 0 | 0 | 0 | 0 | 0 | 0 | 0 |  | 0.33 | 0 | 5.85 | 0 | 0 | Calcopirita | 0 | 0 |  | 5.85 | 0
Cuarzo | 0 | 39.63 | 6.5 | 9.68 | 1.39 | 0 | 0 | 0.15 | 0 | 10.93 | 4.96 | 1.92 | 0 | 52.68 | 0 | 10.58 | 0 | 1.29 | 0 | 3.64 | 1.88 |  | 0 | 2 | 0 | 0 | Cuarzo | 0 | 52.68 | 1.88 | 2 | 0
Rutilo/anatase | 0 | 0.46 | 0 | 0 | 0.01 | 0 | 0 | 0 | 0 | 0 | 0 | 0 | 0 | 0 | 0 | 0 | 0 | 0 | 0 | 0.26 | 0 | 0 |  | 0 | 0 | 0 | Rutilo/anatase | 0 | 0 | 0 | 0 | 0
Pirita | 0 | 0.37 | 0.01 | 0 | 0 | 0 | 0 | 0.51 | 0 | 0 | 0 | 0 | 0 | 0 | 0 | 0 | 0 | 0 | 0 | 0 | 0.97 | 0.08 | 0 |  | 0 | 0 | Pirita | 0 | 0 | 0.97 |  | 0
Covelina | 0 | 0.06 | 0 | 0 | 0 | 0 | 0 | 0 | 0 | 0 | 0 | 0 | 0 | 0 | 0 | 0 | 0 | 0 | 0 | 0 | 0 | 0 | 0 | 0 | 0 |  | Covelina | 0 | 0 | 0 | 0
Otros | 0 | 0 | 0.02 | 0 | 0 | 0 | 0 | 0.01 | 0 | 0 | 0 | 0.01 | 0 | 0 | 0 | 0 | 0 | 0 | 0 | 0 | 0 | 0.01 | 0 | 0 | 0 | 0 | Otros | 0 | 0 | 0 | 0 | 0
Partículas complejas | 74.07 | 30.5 | 60.86 | 6.45 | 74.11 | 83.79 | 100 | 60.39 | 0 | 82.65 | 83.73 | 78.69 | 98.69 | 47.32 | 100 | 57.28 | 100 | 47.51 | 0 | 84.16 | 72.15 | 22.8 | 43.52 | 40.68 | 100 | 75.95 | Partículas complejas | 98.69 | 47.32 | 72.15 | 40.68 | 75.95
Total | 100 | 100 | 100 | 100 | 100 | 100 | 100 | 100 | 0 | 100 | 100 | 100 | 100 | 100 | 100 | 100 | 100 | 100 | 0 | 100 | 100 | 100 | 100 | 100 | 100 | 100 | Total | 100 | 100 | 100 | 100 | 100
Sample / Grupo Mineral | Feldespato K | Muscovita/illita | Arcillas Al | Calcita | Plagioclasa | Piroxeno | Ankerita/Siderita | Hematita/Magnetita | Galena | Anfibol | Biotita/flogopita | Clorita | Bornita | Calcosina/digenita | Enargita/Tennantita | Alunita | Molibdenita | Apatito | Esfalerita | Ilmenita | Calcopirita | Cuarzo | Rutilo/anatase | Pirita | (Cu,Fe)OH | Covelina | Sample / Grupo Mineral | Bornita | Calcosina/digenita | Calcopirita | Pirita | Covelina | Sample / Grupo Mineral | Bornita | Calcosina/digenita | Calcopirita | Pirita | Covelina
PUNTO 3: CONCENTRADO RO TURNO_NOCHE 07-08-25 | [26 empty] | PUNTO 3: CONCENTRADO RO TURNO_NOCHE 07-08-25 | [5 empty] | Partículas libres | 52.1 | 56.21 | 54.45 | 63.2 | 67.54
Partículas libres | 87.1 | 84.38 | 76.05 | 100 | 71.64 | 76.9 | 0 | 98.41 | 0 | 65.09 | 50.5 | 63.37 | 52.1 | 56.21 | 59.57 | 91.33 | 100 | 72 | 100 | 53.85 | 54.45 | 69.46 | 54.27 | 63.2 | 0 | 67.54 | Partículas libres | 52.1 | 56.21 | 54.45 | 63.2 | 67.54 | Partículas binarias | 37.71 | 26.77 | 28.29 | 25.6 | 27.62
Partículas binarias | 5.38 | 9.39 | 17.97 | 0 | 17.41 | 23.1 | 0 | 1.59 | 0 | 16.9 | 10.89 | 13.5 | 37.71 | 26.77 | 19.43 | 3.32 | 0 | 0 | 0 | 5.13 | 28.29 | 21.28 | 20.6 | 25.6 | 0 | 27.62 | Partículas binarias | 37.71 | 26.77 | 28.29 | 25.6 | 27.62 | Partículas complejas | 10.18 | 17.02 | 17.27 | 11.19 | 4.84
Muscovita/illita | 5.38 |  | 10.49 | 0 | 11.18 | 0 | 0 | 1.59 | 0 | 0 | 0.99 | 2.89 | 18.83 | 9.46 | 1.92 | 0 | 0 | 0 | 0 | 0 | 18.08 | 19.25 | 3.52 | 13.72 | 0 | 6.45 | Muscovita/illita | 18.83 | 9.46 | 18.08 | 13.72 | 6.45
Arcillas Al | 0 | 0.54 |  | 0 | 0.94 | 23.1 | 0 | 0 | 0 | 0 | 0 | 0 | 0 | 0 | 0 | 0 | 0 | 0 | 0 | 0 | 0.6 | 0.24 | 0 | 0 | 0 | 0 | Arcillas Al | 0 | 0 | 0.6 | 0 | 0 | Muscovita/illita | 4.23 | 7.46 | 8.98 | 8.09 | 2.74
Plagioclasa | 0 | 0.29 | 3.12 | 0 |  | 0 | 0 | 0 | 0 | 0 | 0 | 0.45 | 0 | 0.78 | 0 | 0 | 0 | 0 | 0 | 0 | 0.35 | 0.61 | 4.02 | 0.06 | 0 | 0 | Plagioclasa | 0 | 0.78 | 0.35 | 0.06 | 0 | Bornita |  | 0.88 | 0.8 | 1.97 | 2.47
Piroxeno | 0 | 0 | 2.7 | 0 | 0 |  | 0 | 0 | 0 | 0 | 0 | 0 | 0 | 0 | 0 | 0 | 0 | 0 | 0 | 0 | 0 | 0 | 0 | 0 | 0 | 0 | Piroxeno | 0 | 0 | 0 | 0 | 0 | Calcosina/digenita | 0.9 |  | 0.14 | 0.31 | 6.12
Anfibol | 0 | 0 | 0 | 0 | 0 | 0 | 0 | 0 | 0 |  | 0 | 0 | 0 | 0 | 0 | 0 | 0 | 0 | 0 | 0 | 0 | 0.02 | 0 | 0 | 0 | 0 | Anfibol | 0 | 0 | 0 | 0 | 0 | Calcopirita | 14.3 | 1.45 |  | 9.03 | 1.88
Biotita/flogopita | 0 | 0.02 | 0 | 0 | 0 | 0 | 0 | 0 | 0 | 0 |  | 0.38 | 0 | 0 | 0 | 0 | 0 | 0 | 0 | 0 | 0 | 0.27 | 0 | 0 | 0 | 0 | Biotita/flogopita | 0 | 0 | 0 | 0 | 0 | Cuarzo | 1.11 | 1.33 | 1.54 | 1.11 | 1.77
Clorita | 0 | 0.08 | 0 | 0 | 0.68 | 0 | 0 | 0 | 0 | 0 | 0.99 |  | 0 | 0 | 0 | 0 | 0 | 0 | 0 | 5.13 | 1.1 | 0.38 | 0 | 0.29 | 0 | 0 | Clorita | 0 | 0 | 1.1 | 0.29 | 0 | Covelina | 7.93 | 11.44 | 0.32 | 1.02
Bornita | 0 | 0.05 | 0 | 0 | 0 | 0 | 0 | 0 | 0 | 0 | 0 | 0 |  | 0 | 4.82 | 0 | 0 | 0 | 0 | 0 | 0.71 | 0 | 0 | 0 | 0 | 1.61 | Bornita |  | 0 | 0.71 | 0 | 1.61
Calcosina/digenita | 0 | 0.06 | 0 | 0 | 0.06 | 0 | 0 | 0 | 0 | 0 | 0 | 0 | 0 |  | 0 | 0 | 0 | 0 | 0 | 0 | 0.01 | 0.02 | 0 | 0 | 0 | 8.06 | Calcosina/digenita | 0 |  | 0.01 | 0 | 8.06
Enargita/Tennantita | 0 | 0.22 | 0 | 0 | 0 | 0 | 0 | 0 | 0 | 0 | 0 | 0 | 7.49 | 0 |  | 0 | 0 | 0 | 0 | 0 | 3.61 | 0.01 | 0 | 0.08 | 0 | 0 | Enargita/Tennantita | 7.49 | 0 | 3.61 | 0.08 | 0
Alunita | 0 | 0 | 0 | 0 | 0 | 0 | 0 | 0 | 0 | 0 | 0 | 0 | 0 | 0 | 0 |  | 0 | 0 | 0 | 0 | 0.18 | 0.01 | 0 | 0 | 0 | 0 | Alunita | 0 | 0 | 0.18 | 0 | 0
Ilmenita | 0 | 0 | 0 | 0 | 0 | 0 | 0 | 0 | 0 | 0 | 0 | 2.62 | 0 | 0 | 0 | 0 | 0 | 0 | 0 |  | 0 | 0 | 0 | 0 | 0 | 0 | Ilmenita | 0 | 0 | 0 | 0 | 0
Calcopirita | 0 | 1.24 | 0.42 | 0 | 0.23 | 0 | 0 | 0 | 0 | 0 | 0 | 2.19 | 8.64 | 4.24 | 7.81 | 2.49 | 0 | 0 | 0 | 0 |  | 0.33 | 3.52 | 3.13 | 0 | 1.01 | Calcopirita | 8.64 | 4.24 |  | 3.13 | 1.01
Cuarzo | 0 | 6.48 | 1.23 | 0 | 3.88 | 0 | 0 | 0 | 0 | 16.9 | 8.91 | 3.95 | 0 | 1.98 | 1.46 | 0.83 | 0 | 0 | 0 | 0 | 2.26 |  | 5.03 | 3.4 | 0 | 0 | Cuarzo | 0 | 1.98 | 2.26 | 3.4 | 0
Rutilo/anatase | 0 | 0.02 | 0 | 0 | 0.1 | 0 | 0 | 0 | 0 | 0 | 0 | 0 | 0 | 0 | 0 | 0 | 0 | 0 | 0 | 0 | 0.17 | 0.03 |  | 1.32 | 0 | 0 | Rutilo/anatase | 0 | 0 | 0.17 | 1.32 | 0
Pirita | 0 | 0.35 | 0 | 0 | 0.32 | 0 | 0 | 0 | 0 | 0 | 0 | 0.45 | 0 | 0 | 3.42 | 0 | 0 | 0 | 0 | 0 | 1.19 | 0.09 | 4.52 |  | 0 | 10.48 | Pirita | 0 | 0 | 1.19 |  | 10.48
Covelina | 0 | 0.02 | 0 | 0 | 0 | 0 | 0 | 0 | 0 | 0 | 0 | 0 | 2.76 | 10.31 | 0 | 0 | 0 | 0 | 0 | 0 | 0.02 | 0 | 0 | 3.6 | 0 |  | Covelina | 2.76 | 10.31 | 0.02 | 3.6
Otros | 0 | 0.02 | 0.01 | 0 | 0.02 | 0 | 0 | 0 | 0 | 0 | 0 | 0.57 | 0 | 0 | 0 | 0 | 0 | 0 | 0 | 0 | 0.01 | 0.02 | 0 | 0 | 0 | 0.01 | Otros | 0 | 0 | 0.01 | 0 | 0.01
Partículas complejas | 7.53 | 6.23 | 5.98 | 0 | 10.95 | 0 | 0 | 0 | 0 | 18.01 | 38.61 | 23.13 | 10.18 | 17.02 | 21 | 5.35 | 0 | 28 | 0 | 41.03 | 17.27 | 9.25 | 25.13 | 11.19 | 100 | 4.84 | Partículas complejas | 10.18 | 17.02 | 17.27 | 11.19 | 4.84
Total | 100 | 100 | 100 | 100 | 100 | 100 | 0 | 100 | 0 | 100 | 100 | 100 | 100 | 100 | 100 | 100 | 100 | 100 | 100 | 100 | 100 | 100 | 100 | 100 | 100 | 100 | Total | 100 | 100 | 100 | 100 | 100

## Mine Modal Jms
| CONCENTRADO JAMESON 1 | RELAVE JAMESON 9 | CONCENTRADO JAMESON 1 | RELAVE JAMESON 9
| 2025-12-05 | 2025-12-05 | 2025-12-04 | 2025-12-04
Grupo Mineral / Sample | Conc Jms | Rel Jms | Conc Jms | Rel Jms
Cuarzo | 21.919 | 47.844 | 4.537 | 49.096
Calcopirita | 20.311 | 31.293 | 49.751 | 1.135
Muscovita/illita | 24.638 | 5.956 | 6.574 | 30.107
Pirita | 21.854 | 1.627 | 17.694 | 7.026
Calcosina/digenita | 1.358 | 5.471 | 11.696 | 0.159
Plagioclasa | 4.218 | 0.134 | 0.378 | 5.428
Bornita | 1.191 | 2.629 | 4.332 | 0.203
Covelina | 0.691 | 2.684 | 3.191 | 0.133
Clorita | 1.482 | 0.099 | 0.336 | 2.339
Arcillas Al | 0.666 | 0.071 | 0.138 | 1.939
Rutilo/anatase | 0.064 | 0.591 | 0.157 | 0.563
Alunita | 0.304 | 0.302 | 0.173 | 0.465
Enargita/Tennantita | 0.177 | 0.293 | 0.516 | 0.103
Hematita/Magnetita | 0.386 | 0.046 | 0.044 | 0.551
Calcita | 0.124 | 0.192 | 0.003 | 0.24
Biotita/flogopita | 0.227 | 0.051 | 0.041 | 0.199
Molibdenita | 0.014 | 0.241 | 0.139 | 0.021
Feldespato K | 0.091 | 0.093 | 0.064 | 0.051
Ilmenita | 0.049 | 0.091 | 0.023 | 0.09
Esfalerita | 0.024 | 0.101 | 0.105 | 0
Piroxeno | 0.043 | 0.081 | 0.006 | 0.061
Apatito | 0.056 | 0.016 | 0.032 | 0.031
Arcillas Cu | 0.017 | 0.028 | 0.014 | 0.011
Anhidrita/Yeso | 0.024 | 0 | 0.013 | 0.01
Monazita | 0.001 | 0.021 | 0.001 | 0.02
Otros | 0.072 | 0.045 | 0.042 | 0.02
Total | 100 | 100 | 100 | 100

## Ocurrencia Cu Jms
Cu | CONCENTRADO JAMESON 1 | RELAVE JAMESON 9 | CONCENTRADO JAMESON 1 | RELAVE JAMESON 9
| 2025-12-05 | 2025-12-05 | 2025-12-04 | 2025-12-04
| Conc Jms | Rel Jms | Conc Jms | Rel Jms
Calcopirita | 60.8865 | 70.0196 | 54.4075 | 50.32
Calcosina/digenita | 27.1004 | 13.3168 | 29.4966 | 16.2931
Bornita | 7.551 | 7.7787 | 8.6603 | 16.4808
Covelina | 3.5625 | 5.9006 | 6.6983 | 11.2773
Enargita/Tennantita | 0.8276 | 2.8893 | 0.7364 | 5.6289
Otros | 0.0721 | 0.095 | 0.0008 | 0
Total | 100 | 100 | 100 | 100

## Liberación Jms
| Análisis de liberación por perímetro |  |  | Clases liberación
ID MUESTRA | FASE MINERAL |  |  | <10 | ≥10<20 | ≥20<30 | ≥30<40 | ≥40<50 | ≥50<60 | ≥60<70 | ≥70<80 | ≥80<90 | ≥90 | All particles
PUNTO 1: ALIMENTACION 1° CLEANER TURNO_NOCHE 01-09-25 | Calcopirita | 2025-12-05 | Conc Jms | 3.9744 | 3.7352 | 5.6397 | 1.9163 | 3.3307 | 3.7883 | 5.5659 | 6.7765 | 10.6328 | 54.6402 | 100
PUNTO 2: CONCENTRADO 1° CLEANER TURNO_NOCHE 01-09-25 | Calcopirita | 2025-12-05 | Rel Jms | 11.0169 | 0 | 5.9322 | 0 | 1.6949 | 0 | 0 | 13.5593 | 0 | 67.7966 | 100
PUNTO 5: CONCENTRADO CLNR SCV TURNO_NOCHE 01-09-25 | Calcopirita | 2025-12-04 | Conc Jms | 0.3996 | 0.8173 | 1.6577 | 1.9317 | 3.2368 | 4.2343 | 6.6014 | 7.1628 | 6.2702 | 67.6883 | 100
PUNTO 8: RELAVE SCAVENGER TURNO_NOCHE 01-09-25 | Calcopirita | 2025-12-04 | Rel Jms | 1.0456 | 2.2074 | 0 | 1.8588 | 0 | 0 | 2.2074 | 0 | 0 | 92.6809 | 100
PUNTO 1: ALIMENTACION 1° CLEANER TURNO_NOCHE 01-09-25 | Calcosina/digenita | 2025-12-05 | Conc Jms | 3.9744 | 3.7352 | 5.6397 | 1.9163 | 3.3307 | 3.7883 | 5.5659 | 6.7765 | 10.6328 | 54.6402 | 100
PUNTO 2: CONCENTRADO 1° CLEANER TURNO_NOCHE 01-09-25 | Calcosina/digenita | 2025-12-05 | Rel Jms | 11.0169 | 0 | 5.9322 | 0 | 1.6949 | 0 | 0 | 13.5593 | 0 | 67.7966 | 100
PUNTO 5: CONCENTRADO CLNR SCV TURNO_NOCHE 01-09-25 | Calcosina/digenita | 2025-12-04 | Conc Jms | 0.8077 | 1.2419 | 3.082 | 2.3077 | 3.1124 | 4.409 | 6.4677 | 3.7045 | 9.2734 | 65.5938 | 100
PUNTO 8: RELAVE SCAVENGER TURNO_NOCHE 01-09-25 | Calcosina/digenita | 2025-12-04 | Rel Jms | 0 | 0 | 0 | 0 | 4.8193 | 10.8434 | 0 | 0 | 0 | 84.3373 | 100
PUNTO 1: ALIMENTACION 1° CLEANER TURNO_NOCHE 01-09-25 | Bornita | 2025-12-05 | Conc Jms | 10.6334 | 8.972 | 8.5497 | 7.8011 | 3.7106 | 6.1984 | 7.8225 | 5.2283 | 7.3513 | 33.7326 | 100
PUNTO 2: CONCENTRADO 1° CLEANER TURNO_NOCHE 01-09-25 | Bornita | 2025-12-05 | Rel Jms | 19.422 | 0 | 0 | 0 | 0 | 0 | 6.8786 | 12.7746 | 0 | 60.9249 | 100
PUNTO 5: CONCENTRADO CLNR SCV TURNO_NOCHE 01-09-25 | Bornita | 2025-12-04 | Conc Jms | 3.8495 | 5.5962 | 5.7052 | 7.4954 | 8.689 | 7.4454 | 5.4874 | 5.8585 | 3.8969 | 45.9765 | 100
PUNTO 8: RELAVE SCAVENGER TURNO_NOCHE 01-09-25 | Bornita | 2025-12-04 | Rel Jms | 0 | 0 | 0 | 0 | 3.2268 | 0 | 13.714 | 0 | 0 | 83.0592 | 100
PUNTO 1: ALIMENTACION 1° CLEANER TURNO_NOCHE 01-09-25 | Covelina | 2025-12-05 | Conc Jms | 10.5118 | 11.9327 | 6.8291 | 6.8581 | 6.7421 | 3.3928 | 2.5373 | 12.2952 | 3.5088 | 35.3922 | 100
PUNTO 2: CONCENTRADO 1° CLEANER TURNO_NOCHE 01-09-25 | Covelina | 2025-12-05 | Rel Jms | 38.2716 | 0 | 17.284 | 0 | 0 | 0 | 3.7037 | 30.8642 | 0 | 9.8765 | 100
PUNTO 5: CONCENTRADO CLNR SCV TURNO_NOCHE 01-09-25 | Covelina | 2025-12-04 | Conc Jms | 2.0369 | 4.3242 | 5.17 | 5.7138 | 5.0406 | 6.1281 | 5.9209 | 4.7212 | 11.488 | 49.4562 | 100
PUNTO 8: RELAVE SCAVENGER TURNO_NOCHE 01-09-25 | Covelina | 2025-12-04 | Rel Jms | 0 | 0 | 2.2472 | 0 | 6.7416 | 0 | 0 | 0 | 0 | 91.0112 | 100
PUNTO 1: ALIMENTACION 1° CLEANER TURNO_NOCHE 01-09-25 | Pirita | 2025-12-05 | Conc Jms | 0.702 | 1.2397 | 1.4223 | 1.7829 | 1.8632 | 1.8539 | 3.1191 | 4.0104 | 7.7246 | 76.2817 | 100
PUNTO 2: CONCENTRADO 1° CLEANER TURNO_NOCHE 01-09-25 | Pirita | 2025-12-05 | Rel Jms | 0 | 3.1537 | 0 | 0 | 0 | 0 | 7.5306 | 1.7945 | 9.4853 | 78.0359 | 100
PUNTO 5: CONCENTRADO CLNR SCV TURNO_NOCHE 01-09-25 | Pirita | 2025-12-04 | Conc Jms | 0.6687 | 1.3239 | 1.3138 | 2.4136 | 2.8453 | 3.5017 | 4.4699 | 6.2545 | 8.4009 | 68.8077 | 100
PUNTO 8: RELAVE SCAVENGER TURNO_NOCHE 01-09-25 | Pirita | 2025-12-04 | Rel Jms | 0.0229 | 2.5683 | 1.1007 | 0.0917 | 0 | 0 | 0 | 0 | 0 | 96.2163 | 100
PUNTO 1: ALIMENTACION 1° CLEANER TURNO_NOCHE 01-09-25 | Enargita/Tennantita | 2025-12-05 | Conc Jms | 26.6897 | 5.2145 | 6.7404 | 5.2329 | 4.4287 | 1.7186 | 1.3495 | 1.6929 | 1.0392 | 45.8935 | 100
PUNTO 2: CONCENTRADO 1° CLEANER TURNO_NOCHE 01-09-25 | Enargita/Tennantita | 2025-12-05 | Rel Jms | 22.3547 | 6.7064 | 1.1177 | 45.9016 | 0 | 0 | 0 | 0 | 0 | 23.9195 | 100
PUNTO 5: CONCENTRADO CLNR SCV TURNO_NOCHE 01-09-25 | Enargita/Tennantita | 2025-12-04 | Conc Jms | 9.0924 | 9.7016 | 11.4485 | 1.4215 | 2.4208 | 3.8446 | 4.2346 | 7.0801 | 7.7793 | 42.9765 | 100
PUNTO 8: RELAVE SCAVENGER TURNO_NOCHE 01-09-25 | Enargita/Tennantita | 2025-12-04 | Rel Jms | 0.9404 | 0 | 0 | 0 | 0 | 0 | 0 | 0 | 0 | 99.0596 | 100

## Asociacion Mine Jms
Sample / Grupo Mineral | Feldespato K | Muscovita/illita | Arcillas Al | Calcita | Plagioclasa | Piroxeno | Ankerita/Siderita | Hematita/Magnetita | Galena | Anfibol | Biotita/flogopita | Clorita | Bornita | Calcosina/digenita | Enargita/Tennantita | Alunita | Molibdenita | Apatito | Esfalerita | Ilmenita | Calcopirita | Cuarzo | Rutilo/anatase | Pirita | Covelina | Sample / Grupo Mineral | Bornita | Calcosina/digenita | Enargita/Tennantita | Calcopirita | Pirita | Covelina | Sample / Grupo Mineral | Bornita | Calcosina/digenita | Enargita/Tennantita | Calcopirita | Pirita | Covelina
CONCENTRADO JAMESON 1 | [25 empty] | CONCENTRADO JAMESON 1 | [6 empty] | Partículas libres | 26.22 | 42.99 | 38.42 | 33.29 | 63.68 | 28.37
Partículas libres | 17.62 | 18.68 | 33.83 | 98.77 | 14.45 | 5.99 | 0 | 40.35 | 11.11 | 61.96 | 4.31 | 7.95 | 26.22 | 42.99 | 38.42 | 35.12 | 75.22 | 27.81 | 80.01 | 4.21 | 33.29 | 15.33 | 9.38 | 63.68 | 28.37 | Partículas libres | 26.22 | 42.99 | 38.42 | 33.29 | 63.68 | 28.37 | Partículas binarias | 27.3 | 30.47 | 18.72 | 32.48 | 21.84 | 22
Partículas binarias | 13.37 | 37.02 | 16.67 | 0 | 14.46 | 10.56 | 0 | 4.55 | 66.67 | 1.56 | 4.98 | 10.71 | 27.3 | 30.47 | 18.72 | 20.35 | 7.23 | 7.49 | 1.39 | 11.02 | 32.48 | 38.3 | 19.72 | 21.84 | 22 | Partículas binarias | 27.3 | 30.47 | 18.72 | 32.48 | 21.84 | 22 | Partículas complejas | 46.48 | 26.55 | 42.86 | 34.23 | 14.48 | 49.63
Feldespato K |  | 0 | 0.01 | 0 | 0 | 0 | 0 | 0 | 0 | 0 | 0 | 0 | 0 | 0 | 0 | 0 | 0 | 0 | 0 | 0 | 0 | 0.01 | 0 | 0.11 | 0 | Feldespato K | 0 | 0 | 0 | 0 | 0.11 | 0
Muscovita/illita | 11.37 |  | 8.91 | 0 | 7.01 | 1.55 | 0 | 0.17 | 0 | 0 | 0.31 | 3.98 | 6.31 | 14.84 | 8.2 | 7.05 | 0.57 | 1.6 | 0 | 1.84 | 24.14 | 32.19 | 7.78 | 6.14 | 3.32 | Muscovita/illita | 6.31 | 14.84 | 8.2 | 24.14 | 6.14 | 3.32 | Muscovita/illita | 7.84 | 4.23 | 10.33 | 8.56 | 8.77
Arcillas Al | 1.13 | 1.21 |  | 0 | 0.39 | 0 | 0 | 0 | 0 | 0 | 0 | 0.15 | 0.12 | 0.81 | 0.17 | 1.32 | 0 | 0 | 0 | 0 | 0.25 | 0.18 | 0.75 | 0.44 | 0.01 | Arcillas Al | 0.12 | 0.81 | 0.17 | 0.25 | 0.44 | 0.01 | Cuarzo | 0 | 5.71 | 3.27 | 0.98 | 0
Plagioclasa | 0 | 0.3 | 2.39 | 0 |  | 0 | 0 | 0 | 0 | 0.29 | 0 | 1.48 | 1.03 | 0.06 | 0 | 0 | 0 | 0 | 0 | 0 | 0.52 | 0.19 | 0 | 0.18 | 0 | Plagioclasa | 1.03 | 0.06 | 0 | 0.52 | 0.18 | 0 | Calcosina/digenita | 0.65 |  | 0 | 0 | 12.09
Piroxeno | 0 | 0 | 0 | 0 | 0 |  | 0 | 0 | 0 | 0 | 0 | 0.06 | 0 | 0 | 0 | 0 | 0 | 0 | 0 | 0 | 0 | 0.01 | 0 | 0 | 0 | Piroxeno | 0 | 0 | 0 | 0 | 0 | 0 | Calcopirita | 2.83 | 0 |  | 10.77 | 2.13
Hematita/Magnetita | 0 | 0.04 | 0 | 0 | 0 | 0 | 0 |  | 0 | 0 | 0 | 0 | 0 | 0 | 0 | 0 | 0 | 0 | 0 | 0 | 0 | 0 | 0 | 0.03 | 0 | Hematita/Magnetita | 0 | 0 | 0 | 0 | 0.03 | 0 | Covelina | 6.54 | 1.14 | 0.4 | 0
Galena | 0 | 0 | 0 | 0 | 0 | 0 | 0 | 0 |  | 0 | 0 | 0 | 0 | 0 | 0 | 0 | 0 | 0 | 0 | 0 | 0 | 0 | 0 | 0.03 | 0 | Galena | 0 | 0 | 0 | 0 | 0.03 | 0
Anfibol | 0 | 0 | 0 | 0 | 0.01 | 0 | 0 | 0 | 0 |  | 0 | 0 | 0 | 0 | 0 | 0 | 0 | 0 | 0 | 0 | 0 | 0.03 | 0 | 0 | 0 | Anfibol | 0 | 0 | 0 | 0 | 0 | 0
Biotita/flogopita | 0 | 0.02 | 0 | 0 | 0 | 0 | 0 | 0 | 0 | 0 |  | 0.33 | 0 | 0 | 0 | 0 | 0 | 0 | 0 | 0 | 0.04 | 0.02 | 0 | 0 | 0 | Biotita/flogopita | 0 | 0 | 0 | 0.04 | 0 | 0
Clorita | 0 | 0.64 | 0.24 | 0 | 1.04 | 1.94 | 0 | 0 | 0 | 0 | 2.75 |  | 0.73 | 0 | 0.25 | 0 | 0 | 0 | 0 | 0 | 0.43 | 0.3 | 0 | 0.04 | 0 | Clorita | 0.73 | 0 | 0.25 | 0.43 | 0.04 | 0
Bornita | 0 | 0.44 | 0.08 | 0 | 1.32 | 0 | 0 | 0 | 0 | 0 | 0 | 0.37 |  | 0.92 | 0.08 | 0.55 | 0 | 0 | 0 | 0 | 0.68 | 0.2 | 0 | 1.22 | 3.18 | Bornita |  | 0.92 | 0.08 | 0.68 | 1.22 | 3.18
Calcosina/digenita | 0 | 0.99 | 0.36 | 0 | 0.12 | 0 | 0 | 0 | 0 | 0 | 0 | 0 | 2.24 |  | 0.63 | 0.17 | 1.37 | 0 | 0 | 0 | 0.08 | 0.1 | 1.51 | 0.79 | 12.47 | Calcosina/digenita | 2.24 |  | 0.63 | 0.08 | 0.79 | 12.47
Enargita/Tennantita | 0 | 0.04 | 0.01 | 0 | 0 | 0 | 0 | 0 | 0 | 0 | 0 | 0.02 | 0.16 | 0.22 |  | 0 | 0.03 | 5.75 | 0 | 0 | 0.38 | 0.07 | 0 | 0.09 | 0.39 | Enargita/Tennantita | 0.16 | 0.22 |  | 0.38 | 0.09 | 0.39
Alunita | 0 | 0.21 | 0.21 | 0 | 0 | 0 | 0 | 0 | 0 | 0 | 0 | 0 | 0.09 | 0.1 | 0 |  | 0 | 0 | 0 | 0 | 0.15 | 0.37 | 0 | 0 | 0 | Alunita | 0.09 | 0.1 | 0 | 0.15 | 0 | 0
Molibdenita | 0 | 0 | 0 | 0 | 0 | 0 | 0 | 0 | 0 | 0 | 0 | 0 | 0 | 0.08 | 0.08 | 0 |  | 0 | 0 | 0 | 0 | 0.04 | 0 | 0.15 | 0 | Molibdenita | 0 | 0.08 | 0.08 | 0 | 0.15 | 0
Apatito | 0 | 0 | 0 | 0 | 0 | 0 | 0 | 0 | 0 | 0 | 0 | 0 | 0 | 0 | 0.36 | 0 | 0 |  | 0 | 0 | 0 | 0 | 0 | 0.06 | 0 | Apatito | 0 | 0 | 0.36 | 0 | 0.06 | 0
Esfalerita | 0 | 0 | 0 | 0 | 0 | 0 | 0 | 0 | 0 | 0 | 0 | 0 | 0 | 0 | 0 | 0 | 0 | 0 |  | 0 | 0 | 0 | 0 | 0.03 | 0 | Esfalerita | 0 | 0 | 0 | 0 | 0.03 | 0
Ilmenita | 0 | 0.04 | 0 | 0 | 0 | 0 | 0 | 0 | 0 | 0 | 0 | 0 | 0 | 0 | 0 | 0 | 0 | 0 | 0 |  | 0.05 | 0 | 0 | 0.1 | 0 | Ilmenita | 0 | 0 | 0 | 0.05 | 0.1 | 0
Calcopirita | 0 | 14.84 | 1.59 | 0 | 3.35 | 0 | 0 | 0 | 0 | 0 | 1.35 | 1.97 | 9.37 | 0.69 | 6.62 | 4.96 | 1.16 | 0 | 0 | 3.13 |  | 3.56 | 6.17 | 10.64 | 1.25 | Calcopirita | 9.37 | 0.69 | 6.62 |  | 10.64 | 1.25
Cuarzo | 0.5 | 15.74 | 2.15 | 0 | 1 | 3.94 | 0 | 3.54 | 0 | 1.27 | 0.57 | 2.11 | 1.43 | 3.27 | 0.55 | 6.27 | 1.19 | 0 | 0 | 3.78 | 2.56 |  | 2.01 | 0.95 | 0.35 | Cuarzo | 1.43 | 3.27 | 0.55 | 2.56 | 0.95 | 0.35
Rutilo/anatase | 0 | 0.63 | 0.02 | 0 | 0 | 0 | 0 | 0 | 0 | 0 | 0 | 0 | 0 | 0.44 | 0 | 0 | 0 | 0 | 0 | 0 | 0.2 | 0.06 |  | 0.19 | 0 | Rutilo/anatase | 0 | 0.44 | 0 | 0.2 | 0.19 | 0
Pirita | 0.38 | 1.46 | 0.65 | 0 | 0.16 | 0 | 0 | 0.51 | 66.67 | 0 | 0 | 0.23 | 1.34 | 1.76 | 1.13 | 0.04 | 2.92 | 0.13 | 1.39 | 2.27 | 2.62 | 0.82 | 1.51 |  | 0.96 | Pirita | 1.34 | 1.76 | 1.13 | 2.62 |  | 0.96
Covelina | 0 | 0.24 | 0.04 | 0 | 0 | 0 | 0 | 0 | 0 | 0 | 0 | 0 | 4.15 | 6.82 | 0.64 | 0 | 0 | 0 | 0 | 0 | 0.08 | 0 | 0 | 0.38 |  | Covelina | 4.15 | 6.82 | 0.64 | 0.08 | 0.38
Otros | 0 | 0.18 | 0.01 | 0 | 0.06 | 3.13 | 0 | 0.33 | 0 | 0 | 0 | 0.01 | 0.33 | 0.46 | 0.01 | 0 | 0 | 0.01 | 0 | 0 | 0.3 | 0.15 | 0 | 0.27 | 0.07 | Otros | 0.33 | 0.46 | 0.01 | 0.3 | 0.27 | 0.07
Partículas complejas | 69 | 44.29 | 49.49 | 1.23 | 71.09 | 83.45 | 0 | 55.1 | 22.22 | 36.48 | 90.71 | 81.34 | 46.48 | 26.55 | 42.86 | 44.53 | 17.55 | 64.71 | 18.6 | 84.77 | 34.23 | 46.37 | 70.9 | 14.48 | 49.63 | Partículas complejas | 46.48 | 26.55 | 42.86 | 34.23 | 14.48 | 49.63
Total | 100 | 100 | 100 | 100 | 100 | 100 | 0 | 100 | 100 | 100 | 100 | 100 | 100 | 100 | 100 | 100 | 100 | 100 | 100 | 100 | 100 | 100 | 100 | 100 | 100 | Total | 100 | 100 | 100 | 100 | 100 | 100
Sample / Grupo Mineral | Feldespato K | Muscovita/illita | Arcillas Al | Calcita | Plagioclasa | Piroxeno | Ankerita/Siderita | Hematita/Magnetita | Galena | Anfibol | Biotita/flogopita | Clorita | Bornita | Calcosina/digenita | Enargita/Tennantita | Alunita | Molibdenita | Apatito | Esfalerita | Ilmenita | Calcopirita | Cuarzo | Rutilo/anatase | Pirita | Covelina | Sample / Grupo Mineral | Bornita | Calcosina/digenita | Enargita/Tennantita | Calcopirita | Pirita | Covelina | Sample / Grupo Mineral | Bornita | Calcosina/digenita | Enargita/Tennantita | Calcopirita | Pirita | Covelina
RELAVE JAMESON 9 | [25 empty] | RELAVE JAMESON 9 | [6 empty] | Partículas libres | 60.92 | 67.8 | 23.92 | 54.39 | 59.08 | 9.88
Partículas libres | 16.87 | 74.96 | 67.67 | 99.36 | 70.15 | 62.96 | 100 | 91.24 | 0 | 29.53 | 39.26 | 58.62 | 60.92 | 67.8 | 23.92 | 89.85 | 100 | 96.71 | 0 | 41.35 | 54.39 | 71.87 | 69.61 | 59.08 | 9.88 | Partículas libres | 60.92 | 67.8 | 23.92 | 54.39 | 59.08 | 9.88 | Partículas binarias | 19.65 | 21.19 | 53.73 | 12.18 | 37.77 | 34.57
Partículas binarias | 83.13 | 17.11 | 24.29 | 0.64 | 16.7 | 37.04 | 0 | 6.61 | 0 | 63.1 | 24.54 | 14.42 | 19.65 | 21.19 | 53.73 | 9.17 | 0 | 0 | 0 | 54.81 | 12.18 | 22.18 | 24.31 | 37.77 | 34.57 | Partículas binarias | 19.65 | 21.19 | 53.73 | 12.18 | 37.77 | 34.57 | Partículas complejas | 19.42 | 11.02 | 22.35 | 33.43 | 3.15 | 55.56
Feldespato K |  | 0 | 0 | 0 | 1.01 | 0 | 0 | 0 | 0 | 0 | 0 | 0 | 0 | 0 | 0 | 0 | 0 | 0 | 0 | 0 | 0 | 0 | 0 | 0 | 0 | Feldespato K | 0 | 0 | 0 | 0 | 0 | 0
Muscovita/illita | 3.61 |  | 8.1 | 0 | 9.68 | 30.5 | 0 | 0.66 | 0 | 0 | 0.31 | 4.32 | 0 | 0 | 45.9 | 0.87 | 0 | 0 | 0 | 0 | 9.78 | 20.01 | 23.2 | 20.83 | 0 | Muscovita/illita | 0 | 0 | 45.9 | 9.78 | 20.83 | 0 | Muscovita/illita | 0.54 | 23.99 | 25.03 | 7.41 | 0.5
Arcillas Al | 0 | 0.49 |  | 0 | 1.04 | 6.54 | 0 | 2.32 | 0 | 0 | 0 | 0.92 | 0 | 0 | 0 | 0 | 0 | 0 | 0 | 50.96 | 0 | 0.74 | 0 | 0 | 0 | Arcillas Al | 0 | 0 | 0 | 0 | 0 | 0 | Bornita |  | 0.04 | 0.86 | 2.65 | 0
Calcita | 0 | 0 | 0 |  | 0 | 0 | 0 | 0 | 0 | 0 | 0 | 0.13 | 0 | 0 | 0 | 0 | 0 | 0 | 0 | 0 | 0 | 0 | 0 | 0 | 0 | Calcita | 0 | 0 | 0 | 0 | 0 | 0 | Calcosina/digenita | 0.11 |  | 0.05 | 0.8 | 6.57
Plagioclasa | 79.52 | 0.66 | 7.2 | 0 |  | 0 | 0 | 0 | 0 | 0.48 | 4.6 | 1.95 | 0 | 0 | 0 | 0 | 0 | 0 | 0 | 0 | 0 | 0.53 | 0 | 0 | 0 | Plagioclasa | 0 | 0 | 0 | 0 | 0 | 0 | Calcopirita | 10.74 | 0.36 |  | 11.5 | 0.75
Piroxeno | 0 | 0.02 | 0.04 | 0 | 0 |  | 0 | 0 | 0 | 0 | 0 | 0 | 0 | 0 | 0 | 0 | 0 | 0 | 0 | 0 | 0 | 0 | 0 | 0 | 0 | Piroxeno | 0 | 0 | 0 | 0 | 0 | 0 | Cuarzo | 0.27 | 0.28 | 2.07 | 2.97 | 2.66
Hematita/Magnetita | 0 | 0.01 | 0.13 | 0 | 0 | 0 | 0 |  | 0 | 0 | 0 | 0.42 | 0 | 0 | 0 | 0 | 0 | 0 | 0 | 0 | 0 | 0 | 0 | 0 | 0 | Hematita/Magnetita | 0 | 0 | 0 | 0 | 0 | 0 | Covelina | 0 | 12.35 | 0.03 | 0.13
Anfibol | 0 | 0 | 0 | 0 | 0.04 | 0 | 0 | 0 | 0 |  | 0 | 0 | 0 | 0 | 0 | 0 | 0 | 0 | 0 | 0 | 0 | 0 | 0 | 0 | 0 | Anfibol | 0 | 0 | 0 | 0 | 0 | 0
Biotita/flogopita | 0 | 0.01 | 0 | 0 | 0.47 | 0 | 0 | 0 | 0 | 0 |  | 3.21 | 0 | 0 | 0 | 0 | 0 | 0 | 0 | 0 | 0 | 0.01 | 0 | 0 | 0 | Biotita/flogopita | 0 | 0 | 0 | 0 | 0 | 0
Clorita | 0 | 1.43 | 0.41 | 0.64 | 1.58 | 0 | 0 | 3.64 | 0 | 0 | 14.72 |  | 0 | 0 | 0 | 0 | 0 | 0 | 0 | 3.85 | 0 | 0.53 | 0.83 | 0 | 0 | Clorita | 0 | 0 | 0 | 0 | 0 | 0
Bornita | 0 | 0 | 0 | 0 | 0 | 0 | 0 | 0 | 0 | 0 | 0 | 0 |  | 0 | 0 | 0 | 0 | 0 | 0 | 0 | 0.34 | 0 | 0 | 0 | 0 | Bornita |  | 0 | 0 | 0.34 | 0 | 0
Calcosina/digenita | 0 | 0 | 0 | 0 | 0 | 0 | 0 | 0 | 0 | 0 | 0 | 0 | 0 |  | 0 | 0 | 0 | 0 | 0 | 0 | 0.24 | 0 | 0 | 0 | 34.57 | Calcosina/digenita | 0 |  | 0 | 0.24 | 0 | 34.57
Enargita/Tennantita | 0 | 0.05 | 0 | 0 | 0 | 0 | 0 | 0 | 0 | 0 | 0 | 0 | 0 | 0 |  | 0 | 0 | 0 | 0 | 0 | 0.14 | 0 | 0 | 3.8 | 0 | Enargita/Tennantita | 0 | 0 |  | 0.14 | 3.8 | 0
Alunita | 0 | 0.01 | 0 | 0 | 0 | 0 | 0 | 0 | 0 | 0 | 0 | 0 | 0 | 0 | 0 |  | 0 | 0 | 0 | 0 | 0 | 0.12 | 0 | 0.16 | 0 | Alunita | 0 | 0 | 0 | 0 | 0.16 | 0
Ilmenita | 0 | 0 | 0.04 | 0 | 0 | 0 | 0 | 0 | 0 | 0 | 0 | 0.92 | 0 | 0 | 0 | 0 | 0 | 0 | 0 |  | 0 | 0 | 0 | 0 | 0 | Ilmenita | 0 | 0 | 0 | 0 | 0 | 0
Calcopirita | 0 | 0.32 | 0 | 0 | 0 | 0 | 0 | 0 | 0 | 0 | 0 | 0 | 19.65 | 13.56 | 1.12 | 0 | 0 | 0 | 0 | 0 |  | 0.01 | 0 | 9.45 | 0 | Calcopirita | 19.65 | 13.56 | 1.12 |  | 9.45 | 0
Cuarzo | 0 | 13.58 | 8.37 | 0 | 2.61 | 0 | 0 | 0 | 0 | 62.62 | 4.91 | 2.38 | 0 | 0 | 0 | 7.95 | 0 | 0 | 0 | 0 | 0.72 |  | 0.28 | 3.52 | 0 | Cuarzo | 0 | 0 | 0 | 0.72 | 3.52 | 0
Rutilo/anatase | 0 | 0.13 | 0 | 0 | 0 | 0 | 0 | 0 | 0 | 0 | 0 | 0.17 | 0 | 0 | 0 | 0 | 0 | 0 | 0 | 0 | 0 | 0.02 |  | 0 | 0 | Rutilo/anatase | 0 | 0 | 0 | 0 | 0 | 0
Pirita | 0 | 0.39 | 0 | 0 | 0 | 0 | 0 | 0 | 0 | 0 | 0 | 0 | 0 | 0 | 6.71 | 0.35 | 0 | 0 | 0 | 0 | 0.96 | 0.01 | 0 |  | 0 | Pirita | 0 | 0 | 6.71 | 0.96 |  | 0
Covelina | 0 | 0 | 0 | 0 | 0 | 0 | 0 | 0 | 0 | 0 | 0 | 0 | 0 | 7.63 | 0 | 0 | 0 | 0 | 0 | 0 | 0 | 0 | 0 | 0 |  | Covelina | 0 | 7.63 | 0 | 0 | 0
Otros | 0 | 0.01 | 0 | 0 | 0.27 | 0 | 0 | 0 | 0 | 0 | 0 | 0 | 0 | 0 | 0 | 0 | 0 | 0 | 0 | 0 | 0 | 0.2 | 0 | 0.01 | 0 | Otros | 0 | 0 | 0 | 0 | 0.01 | 0
Partículas complejas | 0 | 7.93 | 8.03 | 0 | 13.15 | 0 | 0 | 2.15 | 0 | 7.37 | 36.2 | 26.97 | 19.42 | 11.02 | 22.35 | 0.98 | 0 | 3.29 | 0 | 3.85 | 33.43 | 5.95 | 6.08 | 3.15 | 55.56 | Partículas complejas | 19.42 | 11.02 | 22.35 | 33.43 | 3.15 | 55.56
Total | 100 | 100 | 100 | 100 | 100 | 100 | 100 | 100 | 0 | 100 | 100 | 100 | 100 | 100 | 100 | 100 | 100 | 100 | 0 | 100 | 100 | 100 | 100 | 100 | 100 | Total | 100 | 100 | 100 | 100 | 100 | 100
Sample / Grupo Mineral | Feldespato K | Muscovita/illita | Arcillas Al | Calcita | Plagioclasa | Piroxeno | Ankerita/Siderita | Hematita/Magnetita | Galena | Anfibol | Biotita/flogopita | Clorita | Bornita | Calcosina/digenita | Enargita/Tennantita | Alunita | Molibdenita | Apatito | Esfalerita | Ilmenita | Calcopirita | Cuarzo | Rutilo/anatase | Pirita | Covelina | Sample / Grupo Mineral | Bornita | Calcosina/digenita | Enargita/Tennantita | Calcopirita | Pirita | Covelina | Sample / Grupo Mineral | Bornita | Calcosina/digenita | Enargita/Tennantita | Calcopirita | Pirita | Covelina
CONCENTRADO JAMESON 1 | [25 empty] | CONCENTRADO JAMESON 1 | [6 empty] | Partículas libres | 39.52 | 55.85 | 36.24 | 61.47 | 57.33 | 40.43
Partículas libres | 10.4 | 17.41 | 18.92 | 88.24 | 22.83 | 19.84 | 0 | 84.61 | 53.85 | 12.22 | 5.36 | 13.96 | 39.52 | 55.85 | 36.24 | 51.06 | 75.47 | 0.59 | 53.41 | 0 | 61.47 | 17.42 | 26.25 | 57.33 | 40.43 | Partículas libres | 39.52 | 55.85 | 36.24 | 61.47 | 57.33 | 40.43 | Partículas binarias | 30.66 | 27.91 | 35.08 | 26.98 | 26.86 | 35.89
Partículas binarias | 30.97 | 47.72 | 15.03 | 0 | 35.42 | 3.29 | 0 | 9.11 | 46.15 | 22.57 | 1.79 | 50.35 | 30.66 | 27.91 | 35.08 | 8.95 | 16.04 | 0.59 | 46.59 | 55.42 | 26.98 | 38.74 | 18.36 | 26.86 | 35.89 | Partículas binarias | 30.66 | 27.91 | 35.08 | 26.98 | 26.86 | 35.89 | Partículas complejas | 29.82 | 16.24 | 28.68 | 11.55 | 15.81 | 23.68
Feldespato K |  | 0.01 | 0 | 0 | 1.17 | 0 | 0 | 0 | 0 | 0 | 0 | 0 | 0 | 0 | 0 | 0 | 0 | 0 | 0 | 0 | 0 | 0.78 | 0 | 0 | 0 | Feldespato K | 0 | 0 | 0 | 0 | 0 | 0
Muscovita/illita | 1.42 |  | 3.81 | 0 | 1.4 | 0 | 0 | 0 | 0 | 0 | 0 | 5.48 | 3.09 | 7.62 | 2.1 | 0.19 | 8.02 | 0 | 4.34 | 0 | 18.11 | 21.31 | 0.97 | 3.55 | 2.36 | Muscovita/illita | 3.09 | 7.62 | 2.1 | 18.11 | 3.55 | 2.36 | Muscovita/illita | 5.81 | 0.77 | 13.91 | 5.74 | 1.23
Arcillas Al | 0 | 0.52 |  | 0 | 0 | 0 | 0 | 0 | 0 | 0 | 0 | 0 | 0.12 | 0.02 | 0 | 1.13 | 0 | 0 | 7.54 | 0 | 0.12 | 0.08 | 0 | 0.22 | 0.07 | Arcillas Al | 0.12 | 0.02 | 0 | 0.12 | 0.22 | 0.07 | Bornita |  | 0 | 0.04 | 0.29 | 5.62
Plagioclasa | 24.11 | 0.04 | 0 | 0 |  | 0 | 0 | 0 | 0 | 0 | 0 | 27.27 | 0.05 | 0 | 0 | 0 | 0 | 0 | 0 | 0 | 0.15 | 0.17 | 0 | 0 | 0 | Plagioclasa | 0.05 | 0 | 0 | 0.15 | 0 | 0 | Calcopirita | 1.32 | 0.65 |  | 5.87 | 1.23
Piroxeno | 0 | 0 | 0 | 0 | 0 |  | 0 | 0 | 0 | 0 | 0 | 0 | 0 | 0 | 0 | 0 | 0 | 0 | 0 | 0 | 0 | 1.31 | 0 | 0 | 0 | Piroxeno | 0 | 0 | 0 | 0 | 0 | 0 | Cuarzo | 0.87 | 1.72 | 1.34 | 2.58 | 1.37
Hematita/Magnetita | 0 | 0 | 0 | 0 | 0 | 0 | 0 |  | 0 | 0 | 0 | 0 | 0 | 0.06 | 0 | 0 | 0 | 0 | 0 | 0 | 0.04 | 0 | 0 | 0 | 0 | Hematita/Magnetita | 0 | 0.06 | 0 | 0.04 | 0 | 0 | Covelina | 2.09 | 0.06 | 0.1 | 0.2
Anfibol | 0 | 0 | 0 | 0 | 0 | 0 | 0 | 0 | 0 |  | 0 | 0 | 0 | 0 | 0 | 0 | 0 | 0 | 0 | 0 | 0 | 0.07 | 0 | 0 | 0 | Anfibol | 0 | 0 | 0 | 0 | 0 | 0
Biotita/flogopita | 0 | 0 | 0 | 0 | 0 | 0 | 0 | 0 | 0 | 0 |  | 0.28 | 0 | 0 | 0 | 0 | 0 | 0 | 0 | 0 | 0 | 0 | 0 | 0 | 0 | Biotita/flogopita | 0 | 0 | 0 | 0 | 0 | 0
Clorita | 0 | 0.68 | 0 | 0 | 25.51 | 0 | 0 | 0 | 0 | 0 | 1.79 |  | 0.31 | 0 | 0 | 0 | 0 | 0 | 0 | 0 | 0.38 | 0 | 0.64 | 0 | 0.08 | Clorita | 0.31 | 0 | 0 | 0.38 | 0 | 0.08
Bornita | 0 | 1 | 0.42 | 0 | 0.5 | 0 | 0 | 0 | 0 | 0 | 0 | 0.65 |  | 2.28 | 10.5 | 0 | 2.36 | 0 | 0 | 0 | 3.08 | 0.22 | 0 | 1.78 | 4.88 | Bornita |  | 2.28 | 10.5 | 3.08 | 1.78 | 4.88
Calcosina/digenita | 0 | 2.17 | 2.32 | 0 | 0 | 0 | 0 | 0.7 | 0 | 0 | 0 | 0 | 2.93 |  | 0.51 | 0.76 | 0 | 0 | 0 | 0 | 0.51 | 0.41 | 1.13 | 1.96 | 19.77 | Calcosina/digenita | 2.93 |  | 0.51 | 0.51 | 1.96 | 19.77
Enargita/Tennantita | 0 | 0.01 | 0 | 0 | 0 | 0 | 0 | 0 | 0 | 0 | 0 | 0 | 1.09 | 0.27 |  | 0 | 0 | 0 | 0 | 0 | 0.41 | 0 | 0.32 | 0.07 | 3.73 | Enargita/Tennantita | 1.09 | 0.27 |  | 0.41 | 0.07 | 3.73
Alunita | 0 | 0.02 | 0.32 | 0 | 0 | 0 | 0 | 0 | 0 | 0 | 0 | 0 | 0 | 0.02 | 0 |  | 0 | 0 | 0 | 0 | 0.16 | 0.55 | 0 | 0 | 0.26 | Alunita | 0 | 0.02 | 0 | 0.16 | 0 | 0.26
Molibdenita | 0 | 0.04 | 0 | 0 | 0 | 0 | 0 | 0 | 0 | 0 | 0 | 0 | 0.17 | 0 | 0 | 0 |  | 0 | 0 | 0 | 0 | 0.2 | 0 | 0.03 | 0 | Molibdenita | 0.17 | 0 | 0 | 0 | 0.03 | 0
Apatito | 0 | 0 | 0 | 0 | 0 | 0 | 0 | 0 | 0 | 0 | 0 | 0 | 0 | 0 | 0 | 0 | 0 |  | 0 | 0 | 0 | 0 | 0 | 0.11 | 0 | Apatito | 0 | 0 | 0 | 0 | 0.11 | 0
Esfalerita | 0 | 0.02 | 0.34 | 0 | 0 | 0 | 0 | 0 | 0 | 0 | 0 | 0 | 0 | 0 | 0 | 0 | 0 | 0 |  | 0 | 0.04 | 0 | 0 | 0.04 | 0.03 | Esfalerita | 0 | 0 | 0 | 0.04 | 0.04 | 0.03
Ilmenita | 0 | 0 | 0 | 0 | 0 | 0 | 0 | 0 | 0 | 0 | 0 | 0 | 0 | 0 | 0 | 0 | 0 | 0 | 0 |  | 0.05 | 0 | 0 | 0 | 0 | Ilmenita | 0 | 0 | 0 | 0.05 | 0 | 0
Calcopirita | 0 | 34.5 | 5.58 | 0 | 1.86 | 0 | 0 | 0.7 | 46.15 | 14.62 | 0 | 15.59 | 17.36 | 1.7 | 18.54 | 6.12 | 0 | 0 | 7.76 | 55.42 |  | 10.62 | 15.3 | 17.43 | 3.84 | Calcopirita | 17.36 | 1.7 | 18.54 |  | 17.43 | 3.84
Cuarzo | 5.44 | 5.83 | 0.41 | 0 | 4.99 | 3.29 | 0 | 0 | 0 | 7.95 | 0 | 0 | 0.68 | 0.77 | 0 | 0.47 | 4.95 | 0 | 0 | 0 | 1.31 |  | 0 | 0.8 | 0.31 | Cuarzo | 0.68 | 0.77 | 0 | 1.31 | 0.8 | 0.31
Rutilo/anatase | 0 | 0.04 | 0 | 0 | 0 | 0 | 0 | 0 | 0 | 0 | 0 | 0.05 | 0 | 0.11 | 0.07 | 0 | 0 | 0 | 0 | 0 | 0.16 | 0 |  | 0 | 0 | Rutilo/anatase | 0 | 0.11 | 0.07 | 0.16 | 0 | 0
Pirita | 0 | 2.41 | 1.32 | 0 | 0 | 0 | 0 | 0 | 0 | 0 | 0 | 0 | 1.88 | 1.83 | 0.21 | 0 | 0.71 | 0.59 | 13.93 | 0 | 2 | 1.35 | 0 |  | 0.58 | Pirita | 1.88 | 1.83 | 0.21 | 2 |  | 0.58
Covelina | 0 | 0.36 | 0.52 | 0 | 0 | 0 | 0 | 0 | 0 | 0 | 0 | 0.37 | 2.75 | 13.07 | 3.08 | 0.28 | 0 | 0 | 13.02 | 0 | 0.19 | 1.68 | 0 | 0.63 |  | Covelina | 2.75 | 13.07 | 3.08 | 0.19 | 0.63
Otros | 0 | 0.07 | 0 | 0 | 0 | 0 | 0 | 7.71 | 0 | 0 | 0 | 0.66 | 0.23 | 0.16 | 0.07 | 0 | 0 | 0 | 0 | 0 | 0.27 | 0 | 0 | 0.24 | 0 | Otros | 0.23 | 0.16 | 0.07 | 0.27 | 0.24 | 0
Partículas complejas | 58.63 | 34.87 | 66.05 | 11.76 | 41.75 | 76.87 | 0 | 6.28 | 0 | 65.22 | 92.86 | 35.68 | 29.82 | 16.24 | 28.68 | 39.99 | 8.49 | 98.82 | 0 | 44.58 | 11.55 | 43.83 | 55.39 | 15.81 | 23.68 | Partículas complejas | 29.82 | 16.24 | 28.68 | 11.55 | 15.81 | 23.68
Total | 100 | 100 | 100 | 100 | 100 | 100 | 0 | 100 | 100 | 100 | 100 | 100 | 100 | 100 | 100 | 100 | 100 | 100 | 100 | 100 | 100 | 100 | 100 | 100 | 100 | Total | 100 | 100 | 100 | 100 | 100 | 100
Sample / Grupo Mineral | Feldespato K | Muscovita/illita | Arcillas Al | Calcita | Plagioclasa | Piroxeno | Ankerita/Siderita | Hematita/Magnetita | Galena | Anfibol | Biotita/flogopita | Clorita | Bornita | Calcosina/digenita | Enargita/Tennantita | Alunita | Molibdenita | Apatito | Esfalerita | Ilmenita | Calcopirita | Cuarzo | Rutilo/anatase | Pirita | Covelina | Sample / Grupo Mineral | Bornita | Calcosina/digenita | Enargita/Tennantita | Calcopirita | Pirita | Covelina | Sample / Grupo Mineral | Bornita | Calcosina/digenita | Enargita/Tennantita | Calcopirita | Pirita | Covelina
RELAVE JAMESON 9 | [25 empty] | RELAVE JAMESON 9 | [6 empty] | Partículas libres | 83.06 | 84.34 | 99.06 | 84.78 | 96.22 | 91.01
Partículas libres | 59.68 | 83.37 | 81.52 | 98.55 | 72.38 | 90.08 | 0 | 81.4 | 0 | 33.62 | 34.5 | 78.5 | 83.06 | 84.34 | 99.06 | 86.5 | 94.56 | 100 | 0 | 8.47 | 84.78 | 74.93 | 76.7 | 96.22 | 91.01 | Partículas libres | 83.06 | 84.34 | 99.06 | 84.78 | 96.22 | 91.01 | Partículas binarias | 16.94 | 10.84 | 0.94 | 11.97 | 0.25 | 6.74
Partículas binarias | 0 | 12.78 | 13.63 | 1.45 | 15.61 | 9.92 | 0 | 12.01 | 0 | 33.19 | 52 | 11.83 | 16.94 | 10.84 | 0.94 | 12.74 | 5.44 | 0 | 0 | 16.95 | 11.97 | 20.11 | 20.87 | 0.25 | 6.74 | Partículas binarias | 16.94 | 10.84 | 0.94 | 11.97 | 0.25 | 6.74 | Partículas complejas | 0 | 4.82 | 0 | 3.25 | 3.53 | 2.25
Muscovita/illita | 0 |  | 6.01 | 0 | 8.44 | 0 | 0 | 6.58 | 0 | 0 | 0 | 5.58 | 4.03 | 0 | 0 | 0 | 5.44 | 0 | 0 | 0 | 0 | 18.87 | 19.9 | 0.05 | 0 | Muscovita/illita | 4.03 | 0 | 0 | 0 | 0.05 | 0
Arcillas Al | 0 | 0.77 |  | 0 | 0.92 | 4.96 | 0 | 2.69 | 0 | 0 | 0 | 0 | 0 | 0 | 0 | 0 | 0 | 0 | 0 | 0 | 1.86 | 0.24 | 0 | 0.09 | 0 | Arcillas Al | 0 | 0 | 0 | 1.86 | 0.09 | 0 | Muscovita/illita | 0 | 0 | 0 | 5.67 | 0
Calcita | 0 | 0 | 0 |  | 0 | 0 | 0 | 0 | 0 | 0 | 0 | 0 | 9.68 | 0 | 0 | 0 | 0 | 0 | 0 | 0 | 0 | 0 | 0 | 0 | 0 | Calcita | 9.68 | 0 | 0 | 0 | 0 | 0 | Cuarzo | 0 | 0 | 32.45 | 3.57 | 0
Plagioclasa | 0 | 1.21 | 3.43 | 0 |  | 0 | 0 | 0.93 | 0 | 0 | 16 | 1.02 | 0 | 0 | 0 | 0 | 0 | 0 | 0 | 0 | 0 | 0.34 | 0 | 0 | 0 | Plagioclasa | 0 | 0 | 0 | 0 | 0 | 0 | Covelina | 0 | 0 | 0 | 1.17
Piroxeno | 0 | 0 | 0.09 | 0 | 0 |  | 0 | 0 | 0 | 0 | 0 | 0 | 0 | 0 | 0 | 0.57 | 0 | 0 | 0 | 0 | 0 | 0 | 0 | 0 | 0 | Piroxeno | 0 | 0 | 0 | 0 | 0 | 0
Hematita/Magnetita | 0 | 0.03 | 1.47 | 0 | 0.08 | 0 | 0 |  | 0 | 0 | 0 | 0 | 0 | 0 | 0 | 0 | 0 | 0 | 0 | 0 | 0 | 0 | 0 | 0 | 0 | Hematita/Magnetita | 0 | 0 | 0 | 0 | 0 | 0
Anfibol | 0 | 0 | 0 | 0 | 0 | 0 | 0 | 0 | 0 |  | 0 | 0 | 0 | 0 | 0 | 0 | 0 | 0 | 0 | 0 | 0 | 0.05 | 0 | 0 | 0 | Anfibol | 0 | 0 | 0 | 0 | 0 | 0
Biotita/flogopita | 0 | 0 | 0 | 0 | 0.17 | 0 | 0 | 0 | 0 | 0 |  | 1.27 | 0 | 0 | 0 | 0 | 0 | 0 | 0 | 0 | 0 | 0 | 0 | 0 | 0 | Biotita/flogopita | 0 | 0 | 0 | 0 | 0 | 0
Clorita | 0 | 0.22 | 0 | 0 | 2.73 | 0 | 0 | 0 | 0 | 0 | 36 |  | 0 | 0 | 0 | 0 | 0 | 0 | 0 | 16.95 | 0 | 0.3 | 0 | 0 | 0 | Clorita | 0 | 0 | 0 | 0 | 0 | 0
Bornita | 0 | 0.01 | 0 | 1.45 | 0 | 0 | 0 | 0 | 0 | 0 | 0 | 0 |  | 0 | 0 | 0 | 0 | 0 | 0 | 0 | 0 | 0.01 | 0 | 0 | 0 | Bornita |  | 0 | 0 | 0 | 0 | 0
Calcosina/digenita | 0 | 0 | 0 | 0 | 0 | 0 | 0 | 0 | 0 | 0 | 0 | 0 | 0 |  | 0 | 0 | 0 | 0 | 0 | 0 | 0 | 0 | 0 | 0 | 6.74 | Calcosina/digenita | 0 |  | 0 | 0 | 0 | 6.74
Enargita/Tennantita | 0 | 0 | 0 | 0 | 0 | 0 | 0 | 0 | 0 | 0 | 0 | 0 | 0 | 0 |  | 0 | 0 | 0 | 0 | 0 | 1.74 | 0 | 0 | 0 | 0 | Enargita/Tennantita | 0 | 0 |  | 1.74 | 0 | 0
Alunita | 0 | 0 | 0 | 0 | 0 | 4.96 | 0 | 0 | 0 | 0 | 0 | 0 | 0 | 0 | 0 |  | 0 | 0 | 0 | 0 | 0 | 0.26 | 0 | 0 | 0 | Alunita | 0 | 0 | 0 | 0 | 0 | 0
Molibdenita | 0 | 0.07 | 0 | 0 | 0 | 0 | 0 | 0 | 0 | 0 | 0 | 0 | 0 | 0 | 0 | 0 |  | 0 | 0 | 0 | 0 | 0 | 0 | 0 | 0 | Molibdenita | 0 | 0 | 0 | 0 | 0 | 0
Ilmenita | 0 | 0 | 0 | 0 | 0 | 0 | 0 | 0 | 0 | 0 | 0 | 0.69 | 0 | 0 | 0 | 0 | 0 | 0 | 0 |  | 0 | 0 | 0 | 0 | 0 | Ilmenita | 0 | 0 | 0 | 0 | 0 | 0
Calcopirita | 0 | 0 | 0.7 | 0 | 0 | 0 | 0 | 0 | 0 | 0 | 0 | 0 | 0 | 0 | 0.94 | 0 | 0 | 0 | 0 | 0 |  | 0.02 | 0 | 0 | 0 | Calcopirita | 0 | 0 | 0.94 |  | 0 | 0
Cuarzo | 0 | 9.86 | 1.46 | 0 | 3.27 | 0 | 0 | 1.81 | 0 | 33.19 | 0 | 3.27 | 3.23 | 0 | 0 | 12.17 | 0 | 0 | 0 | 0 | 8.36 |  | 0.97 | 0.09 | 0 | Cuarzo | 3.23 | 0 | 0 | 8.36 | 0.09 | 0
Rutilo/anatase | 0 | 0.5 | 0 | 0 | 0 | 0 | 0 | 0 | 0 | 0 | 0 | 0 | 0 | 0 | 0 | 0 | 0 | 0 | 0 | 0 | 0 | 0.01 |  | 0 | 0 | Rutilo/anatase | 0 | 0 | 0 | 0 | 0 | 0
Pirita | 0 | 0.05 | 0.47 | 0 | 0 | 0 | 0 | 0 | 0 | 0 | 0 | 0 | 0 | 0 | 0 | 0 | 0 | 0 | 0 | 0 | 0 | 0.02 | 0 |  | 0 | Pirita | 0 | 0 | 0 | 0 |  | 0
Covelina | 0 | 0 | 0 | 0 | 0 | 0 | 0 | 0 | 0 | 0 | 0 | 0 | 0 | 10.84 | 0 | 0 | 0 | 0 | 0 | 0 | 0 | 0 | 0 | 0 |  | Covelina | 0 | 10.84 | 0 | 0 | 0
Otros | 0 | 0.06 | 0 | 0 | 0 | 0 | 0 | 0 | 0 | 0 | 0 | 0 | 0 | 0 | 0 | 0 | 0 | 0 | 0 | 0 | 0.01 | 0 | 0 | 0.02 | 0 | Otros | 0 | 0 | 0 | 0.01 | 0.02 | 0
Partículas complejas | 40.32 | 3.86 | 4.85 | 0 | 12.01 | 0 | 0 | 6.59 | 0 | 33.19 | 13.5 | 9.67 | 0 | 4.82 | 0 | 0.76 | 0 | 0 | 0 | 74.58 | 3.25 | 4.96 | 2.43 | 3.53 | 2.25 | Partículas complejas | 0 | 4.82 | 0 | 3.25 | 3.53 | 2.25
Total | 100 | 100 | 100 | 100 | 100 | 100 | 0 | 100 | 0 | 100 | 100 | 100 | 100 | 100 | 100 | 100 | 100 | 100 | 0 | 100 | 100 | 100 | 100 | 100 | 100 | Total | 100 | 100 | 100 | 100 | 100 | 100